## paraffin(organic)
Name | Chemical Formula | Melting Temperature | Heat of fusion [kJ/kg] | Thermal Conductivity (W/m K) | Heat capacity Solid Liquid [kJ/kgK] | Density Solidus Liquidus [kg/m³] | Expansivity Solid L x10-6 [m³/m³] | k (W/m K) | Chemical Formula
n-Dodecane | C12H26 | -12 | 216 | 0.21(s), 0.21(l) | NaN | 750 | NaN | 0.21(s), 0.21(l) | C12H26
n-Tridecane | C13H28 | -6 | NaN | NaN | NaN | 756 | NaN | NaN | C13H28
n-Tetradecane | C14H30 | 4.5-5.6 | 231 | NaN | NaN | 771 | NaN | NaN | C14H30
n-Pentadecane | C15H32 | 10 | 207 | 0.17 | NaN | 768 | NaN | 0.17 | C15H32
n-Hexadecane | C16H34 | 18.2 | 238 | 0.21(s) | NaN | 774 | NaN | 0.21(s) | C16H34
n-Heptadecane | C17H36 | 22 | 215 | NaN | NaN | 778 | NaN | NaN | C17H36
n-Octadecane | C18H38 | 28.2 | 245 | 0.35(s), 0.149(l) | 2.14(s), 2.66(l) | 814(s),775(l) | NaN | 0.35(s), 0.149(l) | C18H38
n-Nonadecane | C19H40 | 31.9 | 222 | 0.21(s) | NaN | 912(s),769(l) | NaN | 0.21(s) | C19H40
n-Eicosane | C20H42 | 37 | 247 | NaN | NaN | NaN | NaN | NaN | C20H42
n-Heneicosane | C21H44 | 41 | 215 | NaN | NaN | NaN | NaN | NaN | C21H44
n-Docosane | C22H46 | 44 | 249 | NaN | NaN | NaN | NaN | NaN | C22H46
n-Tricosane | C23H48 | 47 | 234 | NaN | NaN | NaN | NaN | NaN | C23H48
n-Tetracosane | C24H50 | 51 | 255 | NaN | NaN | NaN | NaN | NaN | C24H50
n-Pentacosane | C25H52 | 54 | 238 | NaN | NaN | NaN | NaN | NaN | C25H52
n-Hexacosane | C26H54 | 56 | 257 | 0.21(s) | NaN | 770 | NaN | 0.21(s) | C26H54
n-Heptacosane | C27H56 | 59 | 236 | NaN | NaN | 773 | NaN | NaN | C27H56
n-Octacosane | C28H58 | 61 | 255 | NaN | NaN | 910(s),765(l) | NaN | NaN | C28H58
n-Nonacosane | C29H60 | 64 | 240 | NaN | NaN | NaN | NaN | NaN | C29H60
n-Triacontane | C30H62 | 65 | 252 | NaN | NaN | NaN | NaN | NaN | C30H62
n-Hentriacontane | C31H64 | 68 | 242 | NaN | NaN | 930(s),830(l) | NaN | NaN | C31H64
n-Dotricontane | C32H66 | 70 | 170 | NaN | NaN | NaN | NaN | NaN | C32H66
n-Tritricontane | C33H68 | 71 | 189 | NaN | NaN | NaN | NaN | NaN | C33H68
n-Tetratriacontane | C34H70 | 75.9 | 269 | NaN | NaN | 772.8(s) | NaN | NaN | C34H70
Triethylene glycol | NaN | -7 | 247 | NaN | NaN | -12001 | NaN | NaN
N-Tetradecane | NaN | 5.5 | 226 | NaN | NaN | NaN | NaN | NaN
Formic acid | NaN | 7.8 | 247 | NaN | NaN | 1226.7 | NaN | NaN
Dimethyl adipate [13] | NaN | 9.7 | 164.6 | 0.358 | NaN | 1062 | NaN | 0.358
Propyl palmiate | NaN | 10 | 186 | NaN | NaN | NaN | NaN | NaN
Tetrabutyl ammoniumbromide (type A-type B) | NaN | 10–12 | 193–199 | NaN | NaN | NaN | NaN | NaN
Isopropyl palmiate | NaN | 11 | NaN | NaN | NaN | 863 | NaN | NaN
Oleic acid | NaN | 13.5–16.3 | NaN | NaN | NaN | NaN | NaN | NaN
Isopropyl stearate | NaN | 14–19 | 140–142 | NaN | NaN | NaN | NaN | NaN
Caprylic acid | NaN | 16.3 | 148 | 0.149 | NaN | 901 | NaN | 0.149
Dimethyl sulfoxide | NaN | 16.5 | 85.7 | NaN | NaN | -10091 | NaN | NaN
Acetic acid | NaN | 16.7 | 187–273 | NaN | NaN | 1050 | NaN | NaN
Glycerin | NaN | 17.9 | 198.7 | NaN | NaN | 1260 | NaN | NaN
Butyl stearate | NaN | 19 | 140 | NaN | NaN | NaN | NaN | NaN
Propyl palmitate | NaN | 19 | 186 | NaN | NaN | NaN | NaN | NaN
Polyethylene glycol 600 | NaN | 20–25 | 146 | NaN | NaN | 1100 | NaN | NaN
Lithium chloride ethanolate | NaN | 21 | 188 | NaN | NaN | NaN | NaN | NaN
Dimethyl sabacate | NaN | 21 | 120–135 | NaN | NaN | NaN | NaN | NaN
Octadecyl 3-mencaptopropylate | NaN | 21 | 143 | NaN | NaN | NaN | NaN | NaN
D-Lattic acid | NaN | 26 | 184 | NaN | NaN | 1249 | NaN | NaN
Vinyl stearate | NaN | 27–29 | 122 | NaN | NaN | NaN | NaN | NaN
Acid Methyl pentacosane | NaN | 29 | 197 | NaN | NaN | NaN | NaN | NaN
Methyl palmitate | NaN | 29 | 205 | NaN | NaN | NaN | NaN | NaN
Capric acid | NaN | 32 | 152.7 | 0.153 | NaN | 878 | NaN | 0.153
Erucic acid | NaN | 33 | NaN | NaN | NaN | 853 | NaN | NaN
Trimyristin | NaN | 33–57 | 201–213 | NaN | NaN | 862 | NaN | NaN
Polyethelene glycol 900 (PEG900) | NaN | 34 | 150.5 | 0.188 | 2.26 | 1100(1), 1200 (s) | NaN | 0.188
Camphenilone | NaN | 39 | 205 | NaN | NaN | NaN | NaN | NaN
Caprilone | NaN | 40 | 260 | NaN | NaN | NaN | NaN | NaN
Docasyl bromide | NaN | 40 | 201 | NaN | NaN | NaN | NaN | NaN
n-Henicosane | NaN | 40.5 | 161 | NaN | NaN | NaN | NaN | NaN
Phenol | NaN | 41 | 120 | NaN | NaN | NaN | NaN | NaN
Heptadecanone | NaN | 41 | 201 | NaN | NaN | NaN | NaN | NaN
1-Cyclohexylooctadecane | NaN | 41 | 218 | NaN | NaN | NaN | NaN | NaN
4-Heptadacanone | NaN | 41 | 197 | NaN | NaN | NaN | NaN | NaN
Stearic acid | NaN | 41–43 | 211.6 | 1.6 | 2.27(1) 1.76(s) | 862(1) 1007(s) | NaN | 1.6
Methyl-12-hydroxy-stearate | NaN | 42–43 | 120–126 | NaN | NaN | NaN | NaN | NaN
Lauric acid | NaN | 42–44 | 178 | 1.6 | 2.27(1) 1.76(s) | 1007(s),862(1) | NaN | 1.6
n-Lauric acid | NaN | 43 | 183 | NaN | NaN | NaN | NaN | NaN
p-Joluidine | NaN | 43.3 | 167 | NaN | NaN | NaN | NaN | NaN
Cyanamide | NaN | 44 | 209 | NaN | NaN | 1080 | NaN | NaN
N-Docosane | NaN | 44.5 | 157 | NaN | NaN | NaN | NaN | NaN
Methyl eicosanate | NaN | 45 | 230 | NaN | NaN | 851 | NaN | NaN
Elaidic acid | NaN | 47 | 218 | NaN | NaN | 851 | NaN | NaN
n-Tricosane | NaN | 47.6 | 130 | NaN | NaN | NaN | NaN | NaN
Pelargonic acid | NaN | 48 | NaN | NaN | NaN | NaN | NaN | NaN
3-Heptadecanone | NaN | 48 | 218 | NaN | NaN | NaN | NaN | NaN
2-Heptadecanone | NaN | 48 | 218 | NaN | NaN | NaN | NaN | NaN
Hydrocinnamic acid | NaN | 48 | 118 | NaN | NaN | NaN | NaN | NaN
Cetyl alcohol | NaN | 49.3 | 141 | NaN | NaN | NaN | NaN | NaN
Camphene | NaN | 50 | 238 | NaN | NaN | 842 | NaN | NaN
a-Nepthylamine | NaN | 50 | 93 | NaN | NaN | NaN | NaN | NaN
O-Nitroaniline | NaN | 50 | 93 | NaN | NaN | NaN | NaN | NaN
9-Heptadecanone | NaN | 51 | 213 | NaN | NaN | NaN | NaN | NaN
Thymol | NaN | 51.5 | 115 | NaN | NaN | NaN | NaN | NaN
Methyl behenate | NaN | 52 | 234 | NaN | NaN | NaN | NaN | NaN
Myristic acid | NaN | 52.2–58 | 182.6–199 | NaN | NaN | 862.2 | NaN | NaN
Pentadecanoic acid | NaN | 52.5 | 178 | NaN | NaN | NaN | NaN | NaN
Diphenyl amine | NaN | 52.9 | 107 | NaN | NaN | NaN | NaN | NaN
P-Dichlorobenzene | NaN | 53.1 | 121 | NaN | NaN | NaN | NaN | NaN
N-Pentacosane | NaN | 53.7 | 164 | NaN | NaN | NaN | NaN | NaN
Oxolate | NaN | 54.3 | 178 | NaN | NaN | NaN | NaN | NaN
Tristearin | NaN | 54.5 | 191 | NaN | NaN | NaN | NaN | NaN
Hypophosphoric acid | NaN | 55 | 213 | NaN | NaN | NaN | NaN | NaN
O-Xylene dichloride | NaN | 55 | 121 | NaN | NaN | NaN | NaN | NaN
Palmatic acid | NaN | 55 | 163 | NaN | NaN | NaN | NaN | NaN
β Chloroacetic acid | NaN | 56 | 147 | NaN | NaN | NaN | NaN | NaN
Chloroacetic acid | NaN | 56 | 130 | NaN | NaN | 1580 | NaN | NaN
N-Hexacosane | NaN | 56.3 | 255 | NaN | NaN | NaN | NaN | NaN
Nitro naphthalene | NaN | 56.7 | 103 | NaN | NaN | NaN | NaN | NaN
Palmitic acid | NaN | 57.8–61.8 | 185.4 | 0.162 | NaN | 850(1), 989 (s) | NaN | 0.162
Heptaudecanoic acid | NaN | 60.6 | 189 | NaN | NaN | NaN | NaN | NaN
a-Chloroacetic acid | NaN | 61.2 | 130 | NaN | NaN | NaN | NaN | NaN
n-Octacosane | NaN | 61.4 | 134 | NaN | NaN | NaN | NaN | NaN
Bee wax | NaN | 61.8 | 177 | NaN | NaN | 950 | NaN | NaN
Glycolic acid | NaN | 63 | 109 | NaN | NaN | NaN | NaN | NaN
P-Bromophenol | NaN | 63.5 | 86 | NaN | NaN | NaN | NaN | NaN
Azobenzene | NaN | 67.1 | 121 | NaN | NaN | NaN | NaN | NaN
Acrylic acid | NaN | 68 | 115 | NaN | NaN | NaN | NaN | NaN
Dintro toluene (2,4) | NaN | 70 | 111 | NaN | NaN | NaN | NaN | NaN
Oxazoline wax-TS 970 | NaN | 74 | NaN | NaN | NaN | NaN | NaN | NaN
Arachic acid | NaN | 76.5 | NaN | NaN | NaN | NaN | NaN | NaN
Phenylacetic acid | NaN | 76.7 | 102 | NaN | NaN | NaN | NaN | NaN
Thiosinamine | NaN | 77 | 140 | NaN | NaN | NaN | NaN | NaN
Bromcamphor | NaN | 77 | 174 | NaN | NaN | 1449 | NaN | NaN
Benzylamine | NaN | 78 | 174 | NaN | NaN | NaN | NaN | NaN
Durene | NaN | 79.3 | 156 | NaN | NaN | 838 | NaN | NaN
Acetamide | NaN | 81 | 241 | NaN | NaN | 1159 | NaN | NaN
Methyl brombrenzoate | NaN | 81 | 126 | NaN | NaN | NaN | NaN | NaN
Alpha napthol | NaN | 96 | 163 | NaN | NaN | 1095 | NaN | NaN
Glutaric acid | NaN | 97.5 | 156 | NaN | NaN | 1429 | NaN | NaN
p-Xylene dichloride | NaN | 100 | 138.7 | NaN | NaN | NaN | NaN | NaN
Methyl fumarate | NaN | 102 | 242 | NaN | NaN | 1045 | NaN | NaN
Catechol | NaN | 104.3 | 207 | NaN | NaN | 1370 | NaN | NaN
Quinone | NaN | 115 | 171 | NaN | NaN | 1318 | NaN | NaN
Acetanilide | NaN | 115 | 142 | NaN | NaN | 1210 | NaN | NaN
Erythritol | NaN | 117.7 | 339.8 | 0.326(l), 0.733(s) | 2.61(l), 2.25(s) | 1300(l), 1480 (s) | NaN | 0.326(l), 0.733(s)
Succinic anhydride | NaN | 119 | 204 | NaN | NaN | 1104 | NaN | NaN
Valporic acid | NaN | 120 | NaN | NaN | NaN | NaN | NaN | NaN
Benzoic acid | NaN | 121.7 | 142.8 | NaN | NaN | 1266 | NaN | NaN
Stibene | NaN | 124 | 167 | NaN | NaN | 1164 | NaN | NaN
Benzamide | NaN | 127.2 | 169.4 | NaN | NaN | 1341 | NaN | NaN
Phenacetin | NaN | 137 | 136.7 | NaN | NaN | NaN | NaN | NaN
Acetyl-p-toluidene | NaN | 146 | 180 | NaN | NaN | NaN | NaN | NaN
Phenylhdrazone benzaldehyde | NaN | 155 | 134.8 | NaN | NaN | 1443 | NaN | NaN
Salicylic acid | NaN | 159 | 199 | NaN | NaN | NaN | NaN | NaN
Benzanilide | NaN | 161 | 162 | NaN | NaN | NaN | NaN | NaN
O-Mannitol | NaN | 166 | 294 | NaN | NaN | 1489 | NaN | NaN
Hydroquinone | NaN | 172.4 | 258 | NaN | NaN | 1358 | NaN | NaN
p-Aminobenzoic acid | NaN | 187 | 153 | NaN | NaN | NaN | NaN | NaN

## Non-Paraffin(organic)
Name | Temperature[℃] | Heat of fusion [kJ/kg] | Heat capacity Solid Liquid [kJ/kgK] | Density Solidus Liquidus [kg/m³] | Expansivity Solid L x10-6 [m³/m³] | Energy Density [kJ/m³] | k (W/m·K)
Triethylene glycol | -7 | 247 | NaN | -12001 | NaN | NaN | NaN
N-Tetradecane | 5.5 | 226 | NaN | NaN | NaN | NaN | NaN
Formic acid | 7.8 | 247 | NaN | 1226.7 | NaN | NaN | NaN
Dimethyl adipate [13] | 9.7 | 164.6 | NaN | 1062 | NaN | NaN | 0.358
Propyl palmiate | 10 | 186 | NaN | NaN | NaN | NaN | NaN
Tetrabutyl ammoniumbromide (type A-type B) | 10–12 | 193–199 | NaN | NaN | NaN | NaN | NaN
Isopropyl palmiate | 11 | NaN | NaN | 863 | NaN | NaN | NaN
Oleic acid | 13.5–16.3 | NaN | NaN | NaN | NaN | NaN | NaN
Isopropyl stearate | 14–19 | 140–142 | NaN | NaN | NaN | NaN | NaN
Caprylic acid | 16.3 | 148 | NaN | 901 | NaN | NaN | 0.149
Dimethyl sulfoxide | 16.5 | 85.7 | NaN | -10091 | NaN | NaN | NaN
Acetic acid | 16.7 | 187–273 | NaN | 1050 | NaN | NaN | NaN
Glycerin | 17.9 | 198.7 | NaN | 1260 | NaN | NaN | NaN
Butyl stearate | 19 | 140 | NaN | NaN | NaN | NaN | NaN
Propyl palmitate | 19 | 186 | NaN | NaN | NaN | NaN | NaN
Polyethylene glycol 600 | 20–25 | 146 | NaN | 1100 | NaN | NaN | NaN
Lithium chloride ethanolate | 21 | 188 | NaN | NaN | NaN | NaN | NaN
Dimethyl sabacate | 21 | 120–135 | NaN | NaN | NaN | NaN | NaN
Octadecyl 3-mencaptopropylate | 21 | 143 | NaN | NaN | NaN | NaN | NaN
D-Lattic acid | 26 | 184 | NaN | 1249 | NaN | NaN | NaN
Vinyl stearate | 27–29 | 122 | NaN | NaN | NaN | NaN | NaN
Acid Methyl pentacosane | 29 | 197 | NaN | NaN | NaN | NaN | NaN
Methyl palmitate | 29 | 205 | NaN | NaN | NaN | NaN | NaN
Capric acid | 32 | 152.7 | NaN | 878 | NaN | NaN | 0.153
Erucic acid | 33 | NaN | NaN | 853 | NaN | NaN | NaN
Trimyristin | 33–57 | 201–213 | NaN | 862 | NaN | NaN | NaN
Polyethelene glycol 900 (PEG900) | 34 | 150.5 | 2.26 | 1100(l), 1200 (s) | NaN | NaN | 0.188
Camphenilone | 39 | 205 | NaN | NaN | NaN | NaN | NaN
Caprilone | 40 | 260 | NaN | NaN | NaN | NaN | NaN
Docasyl bromide | 40 | 201 | NaN | NaN | NaN | NaN | NaN
n-Henicosane | 40.5 | 161 | NaN | NaN | NaN | NaN | NaN
Phenol | 41 | 120 | NaN | NaN | NaN | NaN | NaN
Heptadecanone | 41 | 201 | NaN | NaN | NaN | NaN | NaN
1-Cyclohexylooctadecane | 41 | 218 | NaN | NaN | NaN | NaN | NaN
4-Heptadacanone | 41 | 197 | NaN | NaN | NaN | NaN | NaN
Stearic acid | 41–43 | 211.6 | 2.27(l) 1.76(s) | 862(l) 1007(s) | NaN | NaN | 1.6
Methyl-12-hydroxy-stearate | 42–43 | 120–126 | NaN | NaN | NaN | NaN | NaN
Lauric acid | 42–44 | 178 | 2.27(l) 1.76(s) | 1007(s),862(l) | NaN | NaN | 1.6
n-Lauric acid | 43 | 183 | NaN | NaN | NaN | NaN | NaN
p-Joluidine | 43.3 | 167 | NaN | NaN | NaN | NaN | NaN
Cyanamide | 44 | 209 | NaN | 1080 | NaN | NaN | NaN
N-Docosane | 44.5 | 157 | NaN | NaN | NaN | NaN | NaN
Methyl eicosanate | 45 | 230 | NaN | 851 | NaN | NaN | NaN
Elaidic acid | 47 | 218 | NaN | 851 | NaN | NaN | NaN
n-Tricosane | 47.6 | 130 | NaN | NaN | NaN | NaN | NaN
Pelargonic acid | 48 | NaN | NaN | NaN | NaN | NaN | NaN
3-Heptadecanone | 48 | 218 | NaN | NaN | NaN | NaN | NaN
2-Heptadecanone | 48 | 218 | NaN | NaN | NaN | NaN | NaN
Hydrocinnamic acid | 48 | 118 | NaN | NaN | NaN | NaN | NaN
Cetyl alcohol | 49.3 | 141 | NaN | NaN | NaN | NaN | NaN
Camphene | 50 | 238 | NaN | 842 | NaN | NaN | NaN
a-Nepthylamine | 50 | 93 | NaN | NaN | NaN | NaN | NaN
O-Nitroaniline | 50 | 93 | NaN | NaN | NaN | NaN | NaN
9-Heptadecanone | 51 | 213 | NaN | NaN | NaN | NaN | NaN
Thymol | 51.5 | 115 | NaN | NaN | NaN | NaN | NaN
Methyl behenate | 52 | 234 | NaN | NaN | NaN | NaN | NaN
Myristic acid | 52.2–58 | 182.6–199 | NaN | 862.2 | NaN | NaN | NaN
Pentadecanoic acid | 52.5 | 178 | NaN | NaN | NaN | NaN | NaN
Diphenyl amine | 52.9 | 107 | NaN | NaN | NaN | NaN | NaN
P-Dichlorobenzene | 53.1 | 121 | NaN | NaN | NaN | NaN | NaN
N-Pentacosane | 53.7 | 164 | NaN | NaN | NaN | NaN | NaN
Oxolate | 54.3 | 178 | NaN | NaN | NaN | NaN | NaN
Tristearin | 54.5 | 191 | NaN | NaN | NaN | NaN | NaN
Hypophosphoric acid | 55 | 213 | NaN | NaN | NaN | NaN | NaN
O-Xylene dichloride | 55 | 121 | NaN | NaN | NaN | NaN | NaN
Palmatic acid | 55 | 163 | NaN | NaN | NaN | NaN | NaN
β Chloroacetic acid | 56 | 147 | NaN | NaN | NaN | NaN | NaN
Chloroacetic acid | 56 | 130 | NaN | 1580 | NaN | NaN | NaN
N-Hexacosane | 56.3 | 255 | NaN | NaN | NaN | NaN | NaN
Nitro naphthalene | 56.7 | 103 | NaN | NaN | NaN | NaN | NaN
Palmitic acid | 57.8–61.8 | 185.4 | NaN | 850(l), 989 (s) | NaN | NaN | 0.162
Heptaudecanoic acid | 60.6 | 189 | NaN | NaN | NaN | NaN | NaN
a-Chloroacetic acid | 61.2 | 130 | NaN | NaN | NaN | NaN | NaN
n-Octacosane | 61.4 | 134 | NaN | NaN | NaN | NaN | NaN
Bee wax | 61.8 | 177 | NaN | 950 | NaN | NaN | NaN
Glycolic acid | 63 | 109 | NaN | NaN | NaN | NaN | NaN
P-Bromophenol | 63.5 | 86 | NaN | NaN | NaN | NaN | NaN
Azobenzene | 67.1 | 121 | NaN | NaN | NaN | NaN | NaN
Acrylic acid | 68 | 115 | NaN | NaN | NaN | NaN | NaN
Dintro toluene (2,4) | 70 | 111 | NaN | NaN | NaN | NaN | NaN
Oxazoline wax-TS 970 | 74 | NaN | NaN | NaN | NaN | NaN | NaN
Arachic acid | 76.5 | NaN | NaN | NaN | NaN | NaN | NaN
Phenylacetic acid | 76.7 | 102 | NaN | NaN | NaN | NaN | NaN
Thiosinamine | 77 | 140 | NaN | NaN | NaN | NaN | NaN
Bromcamphor | 77 | 174 | NaN | 1449 | NaN | NaN | NaN
Benzylamine | 78 | 174 | NaN | NaN | NaN | NaN | NaN
Durene | 79.3 | 156 | NaN | 838 | NaN | NaN | NaN
Acetamide | 81 | 241 | NaN | 1159 | NaN | NaN | NaN
Methyl brombrenzoate | 81 | 126 | NaN | NaN | NaN | NaN | NaN
Alpha napthol | 96 | 163 | NaN | 1095 | NaN | NaN | NaN
Glutaric acid | 97.5 | 156 | NaN | 1429 | NaN | NaN | NaN
p-Xylene dichloride | 100 | 138.7 | NaN | NaN | NaN | NaN | NaN
Methyl fumarate | 102 | 242 | NaN | 1045 | NaN | NaN | NaN
Catechol | 104.3 | 207 | NaN | 1370 | NaN | NaN | NaN
Quinone | 115 | 171 | NaN | 1318 | NaN | NaN | NaN
Acetanilide | 115 | 142 | NaN | 1210 | NaN | NaN | NaN
Erythritol | 117.7 | 339.8 | 2.61(l), 2.25(s) | 1300(l), 1480 (s) | NaN | NaN | 0.326(l), 0.733(s)
Succinic anhydride | 119 | 204 | NaN | 1104 | NaN | NaN | NaN
Valporic acid | 120 | NaN | NaN | NaN | NaN | NaN | NaN
Benzoic acid | 121.7 | 142.8 | NaN | 1266 | NaN | NaN | NaN
Stibene | 124 | 167 | NaN | 1164 | NaN | NaN | NaN
Benzamide | 127.2 | 169.4 | NaN | 1341 | NaN | NaN | NaN
Phenacetin | 137 | 136.7 | NaN | NaN | NaN | NaN | NaN
Acetyl-p-toluidene | 146 | 180 | NaN | NaN | NaN | NaN | NaN
Phenylhdrazone benzaldehyde | 155 | 134.8 | NaN | 1443 | NaN | NaN | NaN
Salicylic acid | 159 | 199 | NaN | NaN | NaN | NaN | NaN
Benzanilide | 161 | 162 | NaN | NaN | NaN | NaN | NaN
O-Mannitol | 166 | 294 | NaN | 1489 | NaN | NaN | NaN
Hydroquinone | 172.4 | 258 | NaN | 1358 | NaN | NaN | NaN
p-Aminobenzoic acid | 187 | 153 | NaN | NaN | NaN | NaN | NaN

## Sheet1
PCM Type | Phase Change Temperature |  | Density |  | Latent Heat Capacity |  | Volumetric Heat Capacity |  | Specific Heat Capacity |  | Thermal Conductivity |  | Maximum Operating Temperature
| (°C) | (°F) | (kg/m³) | (lb/ft³) | (kJ/kg) | (Btu/lb) | (MJ/m³) | (Btu/ft³) | (kJ/kgK) | (Btu/lb°F) | (W/mK) | (Btu/Hr ft²°F) | (°C) | (°F)
A2 | 2 | 36 | 765 | 48 | 230 | 99 | 176 | 4723 | 2.2 | 0.52 | 0.21 | 0.12 | 150 | 302
A3 | 3 | 37 | 765 | 48 | 230 | 99 | 176 | 4723 | 2.2 | 0.52 | 0.21 | 0.12 | 150 | 302
A4 | 4 | 39 | 766 | 48 | 235 | 101 | 180 | 4832 | 2.18 | 0.52 | 0.21 | 0.12 | 150 | 302
A5 | 5 | 41 | 768 | 48 | 170 | 73 | 131 | 3504 | 2.18 | 0.52 | 0.22 | 0.1 | 150 | 302
A6 | 6 | 43 | 768 | 48 | 185 | 80 | 142 | 3813 | 2.17 | 0.51 | 0.21 | 0.12 | 150 | 302
A6.5 | 6.5 | 44 | 770 | 48 | 190 | 82 | 146 | 3927 | 2.18 | 0.52 | 0.22 | 0.1 | 150 | 302
A7 | 7 | 45 | 770 | 48 | 190 | 82 | 146 | 3927 | 2.18 | 0.52 | 0.22 | 0.1 | 150 | 302
A8 | 8 | 46 | 770 | 48 | 180 | 77 | 139 | 3720 | 2.16 | 0.51 | 0.21 | 0.12 | 150 | 302
A9 | 9 | 48 | 770 | 48 | 190 | 82 | 146 | 3927 | 2.16 | 0.51 | 0.21 | 0.12 | 150 | 302
A10 | 10 | 50 | 770 | 48 | 210 | 90 | 162 | 4340 | 2.16 | 0.51 | 0.22 | 0.1 | 150 | 302
A11 | 11 | 52 | 775 | 48 | 210 | 90 | 163 | 4368 | 2.16 | 0.51 | 0.22 | 0.1 | 150 | 302
A12 | 12 | 54 | 775 | 48 | 215 | 93 | 167 | 4472 | 2.16 | 0.51 | 0.22 | 0.1 | 150 | 302
A13 | 13 | 55 | 775 | 48 | 225 | 97 | 174 | 4680 | 2.16 | 0.51 | 0.22 | 0.1 | 150 | 302
A14 | 14 | 57 | 775 | 48 | 200 | 86 | 155 | 4160 | 2.16 | 0.51 | 0.22 | 0.1 | 150 | 302
A15 | 15 | 59 | 780 | 49 | 205 | 88 | 160 | 4292 | 2.16 | 0.51 | 0.18 | 0.1 | 150 | 302
A16 | 16 | 61 | 780 | 49 | 225 | 97 | 176 | 4710 | 2.16 | 0.51 | 0.18 | 0.1 | 150 | 302
A17 | 17 | 63 | 780 | 49 | 235 | 101 | 183 | 4920 | 2.18 | 0.52 | 0.18 | 0.1 | 200 | 392
A18 | 18 | 64 | 765 | 48 | 155 | 67 | 119 | 3183 | 2.18 | 0.52 | 0.22 | 0.1 | 200 | 392
A19 | 19 | 66 | 765 | 48 | 150 | 65 | 115 | 3080 | 2.18 | 0.52 | 0.22 | 0.1 | 200 | 392
A20 | 20 | 68 | 770 | 48 | 160 | 69 | 123 | 3307 | 2.2 | 0.52 | 0.22 | 0.1 | 200 | 392
A21 | 21 | 70 | 770 | 48 | 160 | 69 | 123 | 3307 | 2.2 | 0.52 | 0.22 | 0.1 | 200 | 392
A22 | 22 | 72 | 785 | 49 | 160 | 69 | 126 | 3371 | 2.2 | 0.52 | 0.18 | 0.1 | 200 | 392
A23 | 23 | 73 | 785 | 49 | 155 | 67 | 122 | 3265 | 2.2 | 0.52 | 0.18 | 0.1 | 200 | 392
A24 | 24 | 75 | 790 | 49 | 155 | 67 | 123 | 3287 | 2.22 | 0.53 | 0.18 | 0.1 | 200 | 392
A25 | 25 | 77 | 785 | 49 | 220 | 65 | 118 | 3160 | 2.22 | 0.53 | 0.18 | 0.1 | 200 | 392
A26 | 26 | 79 | 790 | 49 | 230 | 99 | 182 | 4877 | 2.22 | 0.53 | 0.21 | 0.12 | 200 | 392
A27 | 27 | 81 | 768 | 48 | 250 | 108 | 192 | 5153 | 2.22 | 0.53 | 0.22 | 0.13 | 200 | 392
A28 | 28 | 82 | 789 | 49 | 265 | 114 | 209 | 5612 | 2.22 | 0.53 | 0.21 | 0.12 | 200 | 392
A29 | 29 | 84 | 785 | 49 | 230 | 99 | 181 | 4839 | 2.22 | 0.53 | 0.21 | 0.12 | 200 | 392
A30 | 30 | 86 | 790 | 49 | 230 | 99 | 182 | 4877 | 2.22 | 0.53 | 0.21 | 0.12 | 200 | 392
A31 | 31 | 88 | 790 | 49 | 230 | 99 | 182 | 4877 | 2.22 | 0.53 | 0.21 | 0.12 | 200 | 392
A32 | 32 | 90 | 845 | 53 | 120 | 52 | 101 | 2722 | 2.2 | 0.52 | 0.21 | 0.12 | 250 | 482
A33 | 33 | 91 | 790 | 49 | 230 | 99 | 182 | 4877 | 2.22 | 0.53 | 0.21 | 0.12 | 200 | 392
A34 | 34 | 93 | 790 | 49 | 230 | 99 | 182 | 4877 | 2.22 | 0.53 | 0.21 | 0.12 | 200 | 392
A36 | 36 | 97 | 776 | 48 | 250 | 108 | 194 | 5202 | 2.3 | 0.54 | 0.22 | 0.12 | 250 | 482
A39 | 39 | 102 | 900 | 56 | 135 | 58 | 122 | 3261 | 2.22 | 0.53 | 0.22 | 0.13 | 250 | 482
A42 | 42 | 108 | 905 | 57 | 140 | 60 | 127 | 3401 | 2.22 | 0.53 | 0.21 | 0.12 | 250 | 482
A43 | 43 | 109 | 780 | 49 | 280 | 120 | 218 | 5862 | 2.37 | 0.56 | 0.18 | 0.1 | 250 | 482
A46 | 46 | 115 | 910 | 57 | 155 | 67 | 141 | 3786 | 2.22 | 0.53 | 0.22 | 0.13 | 250 | 482
A48 | 48 | 118 | 810 | 51 | 230 | 99 | 186 | 5000 | 2.85 | 0.68 | 0.18 | 0.1 | 250 | 482
A53 | 53 | 127 | 910 | 57 | 155 | 67 | 141 | 3786 | 2.22 | 0.53 | 0.22 | 0.13 | 250 | 482
A58 | 58 | 136 | 820 | 51 | 240 | 103 | 197 | 5282 | 2.85 | 0.68 | 0.18 | 0.1 | 200 | 392
A62 | 62 | 144 | 910 | 57 | 205 | 88 | 187 | 5007 | 2.2 | 0.52 | 0.22 | 0.13 | 250 | 482
A70 | 70 | 158 | 890 | 56 | 225 | 97 | 200 | 5375 | 2.2 | 0.52 | 0.23 | 0.13 | 250 | 482
A73 | 73 | 163 | 890 | 56 | 225 | 97 | 200 | 5375 | 2.2 | 0.52 | 0.23 | 0.13 | 250 | 482
A78 | 78 | 172 | 890 | 56 | 225 | 97 | 200 | 5375 | 2.2 | 0.52 | 0.23 | 0.13 | 250 | 482
A82 | 82 | 180 | 930 | 58 | 240 | 103 | 223 | 5981 | 2.2 | 0.52 | 0.23 | 0.13 | 250 | 482
A95 | 95 | 203 | 900 | 56 | 260 | 112 | 234 | 6281 | 2.2 | 0.52 | 0.22 | 0.13 | 300 | 572
A118 | 118 | 244 | 900 | 56 | 195 | 84 | 176 | 4703 | 2.2 | 0.52 | 0.22 | 0.13 | 250 | 482
A133 | 133 | 271 | 880 | 55 | 200 | 54 | 110 | 2952 | 2.2 | 0.52 | 0.23 | 0.13 | 250 | 482
A144 | 144 | 291 | 880 | 55 | 115 | 50 | 101 | 2716 | 2.2 | 0.52 | 0.23 | 0.13 | 250 | 482
A155 | 155 | 311 | 880 | 55 | 102 | 44 | 90 | 2405 | 2.2 | 0.52 | 0.23 | 0.13 | 250 | 482
A164 | 164 | 327 | 1500 | 94 | 305 | 131 | 458 | 12279 | 2.42 | 0.57 | n/d | n/d | 200 | 392

## salt hydrates
Name | Temperature[℃] | Heat of fusion [kJ/kg] | Heat capacity Solid Liquid [kJ/kgK] | Density Solidus Liquidus [kg/m³] | Expansivity Solid L x10-6 [m³/m³] | Energy Density [kJ/m³] | k (W/m K) | Chemical formula
Lithium chlorate trihydrate | 8 | NaN | 253 | 1720(s), 1530(l) | NaN | NaN | NaN | LiClO₃.3H₂O
Zinc chloride trihydrate | 10 | NaN | NaN | NaN | NaN | NaN | NaN | ZnCl₂.3H₂O
Ammonium chloride Sodium sulphate decahydrate | 11 | NaN | 163 | NaN | NaN | NaN | NaN | NH₄Cl.Na₂SO₄.10H₂O
Dipotassium hydrogen phosphate hexahydrate | 14 | NaN | 109 | NaN | NaN | NaN | NaN | K₂HPO₄.6H₂O
Sodium chloride Sodium sulphate decahydrate | 18 | NaN | 286 | NaN | NaN | NaN | NaN | NaCl.Na₂SO₄.10H₂O
Potassium fluoride tetrahydrate | 18 | NaN | 330 | NaN | NaN | NaN | NaN | KF.4H₂O
Dipotassium hydrogen phosphate tetrahydrate | 18.5 | 1.84(s), 2.39(l) | 231 | 1447(l), 1480(s) | NaN | NaN | NaN | K₂HPO₄.4H₂O
Iron bromide hexahydrate | 21 | NaN | 105 | NaN | NaN | NaN | NaN | FeBr₃.6H₂O
Manganese nitrate hexahydrate | 25.5 | NaN | 125.9-148 | 1738(s), 1728(l) | NaN | NaN | NaN | Mn(NO₃)₂.6H₂O
Lithium metaborate octahydrate | 25.7 | NaN | 289 | NaN | NaN | NaN | NaN | LiBO₂.8H₂O
Calcium chloride hexahydrate | 29-30 | NaN | 170-192 | 1802(s), 1562(l) | NaN | NaN | 1.008(s), 0.561(l) | CaCl₂.6H₂O
Calcium chloride dodecahydrate | 29.8 | 1.4(s), 2.2(l) | 174 | 1710(s),1530(s) | NaN | NaN | 1.09(s), 0.53(l) | CaCl₂.12H₂O
Lithium nitrate trihydrate | 30 | NaN | 189-296 | NaN | NaN | NaN | NaN | LiNO₃.3H₂O
Lithium nitrate dihydrate | 30 | NaN | 296 | NaN | NaN | NaN | NaN | LiNO₃.2H₂O
Sodium sulphate decahydrate | 32 | 2 | 251-254 | 1485(s) | NaN | NaN | 0.544 | Na₂SO₄.10H₂O
Sodium carbonate decahydrate | 32 | 1.92(s), 3.26(l) | 267 | 830 | NaN | NaN | 0.514(s), 0.224(l) | Na₂CO₃.10H₂O
Iron potassium alum | 33 | NaN | 173 | NaN | NaN | NaN | NaN | KFe(SO₄)₂.12H₂O
Calcium bromide hexahydrate | 34 | NaN | 115-138 | 2194(s), 1956(l) | NaN | NaN | NaN | CaBr₂.6H₂O
Lithium bromide dihydrate | 34 | NaN | 124 | NaN | NaN | NaN | NaN | LiBr.2H₂O
Dipotassium hydrogen phosphate dodecahydrate | 35-40 | NaN | 256-281 | 1522 | NaN | NaN | NaN | Na₂HPO₄.12H₂O
Zinc nitrate hexahydrate | 36 | NaN | 134-147 | 1937(s), 1828(l) | NaN | NaN | 0.464 | Zn(NO₃)₂.6H₂O
Manganese nitrate tetrahydrate | 37 | NaN | 115 | NaN | NaN | NaN | NaN | Mn(NO₃)₂.4H₂O
Iron chloride hexahydrate | 37 | NaN | 223 | NaN | NaN | NaN | NaN | FeCl₃.6H₂O
Calcium chloride tetrahydrate | 39 | NaN | 158 | NaN | NaN | NaN | NaN | CaCl₂.4H₂O
Copper sulphate heptahydrate | 40.7 | NaN | 171 | NaN | NaN | NaN | NaN | CuSO₄.7H₂O
Potassium fluoride dihydrate | 42 | NaN | 162-266 | NaN | NaN | NaN | NaN | KF.2H₂O
Magnesium iodide octahydrate | 42 | NaN | 133 | NaN | NaN | NaN | NaN | MgI₂.8H₂O
Calcium iodide hexahydrate | 42 | NaN | 162 | NaN | NaN | NaN | NaN | CaI₂.6H₂O
Calcium nitrate tetrahydrate | 43-47 | NaN | 106-140 | NaN | NaN | NaN | NaN | Ca(NO₃)₂.4H₂O
Zinc nitrate tetrahydrate | 45 | NaN | 110 | NaN | NaN | NaN | NaN | Zn(NO₃)₂.4H₂O
Tripotassium phosphate tribasic heptahydrate | 45 | NaN | 145 | NaN | NaN | NaN | NaN | K₃PO₄.7H₂O
Dipotassium hydrogen phosphate heptahydrate | 45 | NaN | 145 | NaN | NaN | NaN | NaN | K₂HPO₄.7H₂O
Iron nitrate nonahydrate | 47 | NaN | 155-190 | NaN | NaN | NaN | NaN | Fe(NO₃)₃.9H₂O
Magnesium nitrate tetrahydrate | 47 | NaN | 142 | NaN | NaN | NaN | NaN | Mg(NO₃)₂.4H₂O
Sodium sulphite pentahydrate | 48 | NaN | 168 | NaN | NaN | NaN | NaN | Na₂SiO₃.5H₂O
Sodium sulphite tetrahydrate | 48 | NaN | 168 | NaN | NaN | NaN | NaN | Na₂SiO₃.4H₂O
Dipotassium hydrogen phosphate heptahydrate | 48 | NaN | 135-170 | NaN | NaN | NaN | NaN | Na₂HPO₄.7H₂O
Sodium thiosulfate pentahydrate | 48 | NaN | 209 | 1600 | NaN | NaN | NaN | Na₂S₂O₃.5H₂O
Dipotassium hydrogen phosphate trihydrate | 48 | NaN | 99 | NaN | NaN | NaN | NaN | K₂HPO₄.3H₂O
Magnesium sulphate heptahydrate | 48.5 | NaN | 202 | NaN | NaN | NaN | NaN | MgSO₄.7H₂O
Calcium nitrate trihydrate | 51 | NaN | 104 | NaN | NaN | NaN | NaN | Ca(NO₃)₂.3H₂O
Sodium nitrate hexahydrate | 53 | NaN | 158 | NaN | NaN | NaN | NaN | Na(NO₃)₂.6H₂O
Zinc nitrate dihydrate | 55 | NaN | 68 | NaN | NaN | NaN | NaN | Zn(NO₃)₂.2H₂O
Iron chloride dihydrate | 56 | NaN | 90 | NaN | NaN | NaN | NaN | FeCl₃.2H₂O
Cobaltous nitrate hexahydrate | 57 | NaN | 115 | NaN | NaN | NaN | NaN | Co(NO₃)₂.6H₂O
Nick nitrate hexahydrate | 57 | NaN | 169 | NaN | NaN | NaN | NaN | Ni(NO₃)₂.6H₂O
Manganese chloride tetrahydrate | 58 | NaN | 151 | NaN | NaN | NaN | NaN | MnCl₂.4H₂O
Sodium acetate trihydrate | 58 | NaN | 270-290 | 1450 | NaN | NaN | NaN | CH₃COONa.3H₂O
Lithium acetate dihydrate | 58 | NaN | 251-377 | NaN | NaN | NaN | NaN | LiC₂H₃O₂.2H₂O
Magnesium chloride tetrahydrate | 58 | NaN | 178 | NaN | NaN | NaN | NaN | MgCl₂.4H₂O
Sodium hydroxide monohydrate | 58 | NaN | 272 | NaN | NaN | NaN | NaN | NaOH.H₂O
Cadmium nitrate tetrahydrate | 59 | NaN | 98 | NaN | NaN | NaN | NaN | Cd(NO₃)₂.4H₂O
Cadmium nitrate monohydrate | 59.5 | NaN | 107 | NaN | NaN | NaN | NaN | Cd(NO₃)₂.1H₂O
Iron nitrate hexahydrate | 60.5 | NaN | 126 | NaN | NaN | NaN | NaN | Fe(NO₃)₂.6H₂O
Sodium aluminium sulphate dodecahydrate | 61 | NaN | 181 | NaN | NaN | NaN | NaN | NaAl(SO₄)₂.12H₂O
Sodium aluminium sulphate decahydrate | 61 | NaN | 181 | NaN | NaN | NaN | NaN | NaAl(SO₄)₂.10H₂O
Ferrous sulphate heptahydrate | 64 | NaN | 200 | NaN | NaN | NaN | NaN | FeSO₄.7H₂O
Sodium phosphate dodecahydrate | 65 | NaN | 190 | NaN | NaN | NaN | NaN | Na₃PO₄.12H₂O
Sodium borate decahydrate | 68 | NaN | NaN | NaN | NaN | NaN | NaN | Na₂B₄O₇.10H₂O
Lithium ethanoate dihydrate | 70 | NaN | 150-251 | NaN | NaN | NaN | NaN | LiCH₃COO.2H₂O
Sodium polyphosphate decahydrate | 70 | NaN | 186-230 | NaN | NaN | NaN | NaN | Na₂P₂O₇.10H₂O
Aluminium nitrate nonahydrate | 72 | NaN | 155-176 | NaN | NaN | NaN | NaN | Al(NO₃)₂.9H₂O
Barium hydroxide octahydrate | 78 | NaN | 265-280 | 2070(s), 1937(l) | NaN | NaN | 1.255(s), 0.653(l) | Ba(OH)₂.8H₂O
Aluminium sulphate 18-hydrate | 88 | NaN | 218 | NaN | NaN | NaN | NaN | Al₂(SO₄)₃.18H₂O
Strontium hydroxide octahydrate | 89 | NaN | 370 | NaN | NaN | NaN | NaN | Sr(OH)₂.8H₂O
Magnesium nitrate hexahydrate | 89.9 | NaN | 167 | 1550(l), 1636(s) | NaN | NaN | 0.490(l), 0.611(s) | Mg(NO₃)₂.6H₂O
Aluminium potassium sulphate dodecahydrate | 91 | NaN | 184 | NaN | NaN | NaN | NaN | KAl(SO₄)₂.12H₂O
Ammonium alum | 95 | NaN | 269 | NaN | NaN | NaN | NaN | (NH₄)Al(SO₄)₂.6H₂O
Lithium chloride monohydrate | 99 | NaN | 212 | NaN | NaN | NaN | NaN | LiCl.H₂O
Calcium bromide tetrahydrate | 110 | NaN | NaN | NaN | NaN | NaN | NaN | CaBr₂.4H₂O
Aluminium sulphate 16-hydrate | 112 | NaN | NaN | NaN | NaN | NaN | NaN | Al₂(SO₄)₃.16H₂O
Magnesium chloride hexahydrate | 117 | 2.61(l), 2.25(s) | 167 | 1450(l), 1570(s) | NaN | NaN | 0.570(l), 0.704(s) | MgCl₂.6H₂O

## Sheet8
SALT HYDRATE | Phase change temperature | Density(solid) | Latent Heat Capacity | Volumetric Heat Capacity | Specific Heat Capacity | Thermal conductivity | Max. Operation Temperature | Link
PCM Type | (°C) | (kg/m³) | (kJ/kg) | (MJ/m³) | (kJ/kgK) | (W/mK) | (°C) | Source
S8 | 8 | 1475 | 130 | 192 | 1.9 | 0.44 | 60 | Source
S10 | 10 | 1470 | 170 | 250 | 1.9 | 0.43 | 60 | Source
S13 | 13 | 1515 | 150 | 227 | 1.9 | 0.43 | 60 | Source
S15 | 15 | 1510 | 180 | 272 | 1.9 | 0.43 | 60 | Source
S17 | 17 | 1525 | 155 | 236 | 1.9 | 0.43 | 60 | Source
S18 | 18 | 1520 | 145 | 220 | 1.9 | 0.43 | 60 | Source
S19 | 19 | 1520 | 175 | 266 | 1.9 | 0.43 | 60 | Source
S20 | 20 | 1530 | 195 | 298 | 2.2 | 0.54 | 60 | Source
S21 | 21 | 1530 | 220 | 337 | 2.2 | 0.54 | 60 | Source
S22 | 22 | 1530 | 215 | 329 | 2.2 | 0.54 | 60 | Source
S23 | 23 | 1530 | 200 | 306 | 2.2 | 0.54 | 60 | Source
S24 | 24 | 1530 | 180 | 275 | 2.2 | 0.54 | 60 | Source
S25 | 25 | 1530 | 175 | 268 | 2.2 | 0.54 | 60 | Source
S27 | 27 | 1530 | 185 | 283 | 2.2 | 0.54 | 60 | Source
S32 | 32 | 1460 | 220 | 321 | 1.9 | 0.51 | 60 | Source
S34 | 34 | 2100 | 140 | 294 | 2.1 | 0.52 | 70 | Source
S46 | 46 | 1610 | 110 | 177 | 2.2 | 0.6 | 120 | Source
S47 | 47 | 1610 | 110 | 177 | 2.25 | 0.6 | 120 | Source
S48 | 48 | 1565 | 110 | 172 | 2.35 | 0.61 | 120 | Source
S49 | 49 | 1560 | 110 | 172 | 2.38 | 0.61 | 120 | Source
S50 | 50 | 1545 | 110 | 170 | 2.41 | 0.62 | 120 | Source
S51 | 51 | 1515 | 110 | 167 | 2.45 | 0.63 | 120 | Source
S52 | 52 | 1512 | 115 | 174 | 2.45 | 0.63 | 120 | Source
S53 | 53 | 1510 | 115 | 174 | 2.5 | 0.65 | 120 | Source
S54 | 54 | 1510 | 120 | 181 | 2.5 | 0.65 | 120 | Source
S55 | 55 | 1508 | 120 | 181 | 2.5 | 0.65 | 120 | Source
S56 | 56 | 1505 | 130 | 196 | 2.5 | 0.67 | 120 | Source
S57 | 57 | 1505 | 135 | 203 | 2.5 | 0.67 | 120 | Source
S58 | 58 | 1505 | 145 | 218 | 2.55 | 0.69 | 120 | Source
S70 | 70 | 1680 | 100 | 168 | 2.1 | 0.57 | 120 | Source
S72 | 72 | 1666 | 155 | 258 | 2.13 | 0.58 | 120 | Source
S83 | 83 | 1600 | 100 | 160 | 2.31 | 0.62 | 120 | Source
S89 | 89 | 1550 | 145 | 225 | 2.48 | 0.67 | 120 | Source
S117 | 117 | 1450 | 125 | 181 | 2.61 | 0.7 | 140 | Source

## inorganic
Name | Temperature[℃] | Heat of fusion [kJ/kg] | Heat capacity Solid Liquid [kJ/kgK] | Density Solidus Liquidus [kg/m³] | Expansivity Solid L x10-6 [m³/m³] | Energy Density [kJ/m³] | k (W/m K) | Chemical formula
Water | 0 | 333 | NaN | NaN | NaN | NaN | 0.598 | H₂O
Phosphorus oxychloride | 1 | 85 | NaN | NaN | NaN | NaN | NaN | POCl₃
Deuterium oxide | 3.7 | 318 | NaN | NaN | NaN | NaN | 0.595 | D₂O
Antimony chloride | 4 | 33 | NaN | NaN | NaN | NaN | NaN | SbCl₅
Sulphuric acid | 10.4 | 100 | NaN | NaN | NaN | NaN | 0.26 | H₂SO₄
Iodine chloride (β) | 13.9 | 56 | NaN | NaN | NaN | NaN | NaN | ICl (β)
Molybdenum fluoride | 17 | 50 | NaN | NaN | NaN | NaN | NaN | MoF₆
Sulphur trioxide (α) | 17 | 108 | NaN | NaN | NaN | NaN | NaN | SO₃(α)
Iodine chloride (α) | 17.2 | 69 | NaN | NaN | NaN | NaN | NaN | ICl (α)
Tetraphosphorus hexaoxide | 23.7 | 64 | NaN | NaN | NaN | NaN | NaN | P₄O₆
Phosphoric acid | 26 | 147 | NaN | NaN | NaN | NaN | 0.434[16] | H₃PO₄
Arsenic bromide | 30 | 38 | NaN | NaN | NaN | NaN | NaN | AsBr₃
Tin bromide | 30 | 28 | NaN | NaN | NaN | NaN | 0.0859 | SnBr₄
Boron iodide | 31.8 | 10 | NaN | NaN | NaN | NaN | NaN | BI₃
Sulphur trioxide (β) | 32.3 | 151 | NaN | NaN | NaN | NaN | NaN | SO₃(β)
Titanium bromide | 38.2 | 23 | NaN | NaN | NaN | NaN | NaN | TiBr₄
Hypophosphoric acid | 55 | 213 | NaN | NaN | NaN | NaN | NaN | H₄P₂O₆
Sulphur trioxide (γ) | 62.1 | 331 | NaN | NaN | NaN | NaN | NaN | SO₃(γ)
Antimony trichloride | 73.4 | 25 | NaN | NaN | NaN | NaN | NaN | SbCl₃
Sodium nitrate | 307 | 199 | NaN | NaN | NaN | NaN | 0.51 | NaNO₃
Potassium nitrate | 380 | 266 | NaN | NaN | NaN | NaN | 0.45 | KNO₃
Potassium hydroxide | 380 | 149 | NaN | NaN | NaN |  | NaN | KOH

## Solid-Solid
PCM Name | Phase Change Temperature (°C) | Phase Change Temperature (°F) | Density (kg/m³) | Density (lb/ft³) | Latent Heat (kJ/kg) | Latent Heat (Btu/lb) | Capacity (MJ/m³) | Capacity (Btu/ft³) | Specific Heat Capacity (kJ/kgK) | Specific Heat Capacity (Btu/lb°F) | Thermal Conductivity (W/mK) | Thermal Conductivity (Btu/Hr ft²°F) | Maximum Operating Temperature (°C) | Maximum Operating Temperature (°F)
X25 | 25 | 77 | 1055 | 66 | 110 | 47 | 116 | 3115 | 1.63 | 0.39 | 0.36 | 0.21 | 125 | 257
X30 | 30 | 86 | 1050 | 66 | 115 | 50 | 121 | 3241 | 1.65 | 0.39 | 0.36 | 0.21 | 125 | 257
X40 | 40 | 104 | 1046 | 65 | 150 | 65 | 157 | 4211 | 1.67 | 0.4 | 0.36 | 0.21 | 125 | 257
X55 | 55 | 131 | 1060 | 66 | 115 | 50 | 122 | 3272 | 1.62 | 0.38 | 0.36 | 0.21 | 125 | 257
X70 | 70 | 158 | 1085 | 68 | 160 | 69 | 174 | 4659 | 1.57 | 0.37 | 0.36 | 0.21 | 180 | 356
X80 | 80 | 176 | 1193 | 75 | 160 | 69 | 191 | 5123 | 1.52 | 0.36 | 0.36 | 0.21 | 190 | 374
X90 | 90 | 194 | 1200 | 75 | 170 | 73 | 204 | 5475 | 1.51 | 0.36 | 0.36 | 0.21 | 190 | 374
X95 | 95 | 203 | 1215 | 76 | 140 | 60 | 170 | 4566 | 1.51 | 0.36 | 0.36 | 0.21 | 190 | 374
X120 | 120 | 248 | 1245 | 78 | 185 | 80 | 230 | 6182 | 1.5 | 0.36 | 0.36 | 0.21 | 160 | 320
X130 | 130 | 266 | 1280 | 80 | 315 | 136 | 403 | 10822 | 1.47 | 0.35 | 0.36 | 0.21 | 160 | 320
X165 | 165 | 329 | 1304 | 81 | 225 | 97 | 293 | 7875 | 1.43 | 0.34 | 0.36 | 0.21 | 200 | 392
X180 | 180 | 356 | 1330 | 83 | 275 | 118 | 366 | 9817 | 1.4 | 0.33 | 0.36 | 0.21 | 200 | 392

## metallic
Name | Temperature[℃] | Heat of fusion [kJ/kg] | Heat capacity Solid Liquid [kJ/kgK] | Density Solidus Liquidus [kg/m³] | Expansivity Solid L x10-6 [m³/m³] | Energy Density [kJ/m³] | k (W/m K)
Mercury | -38.87 | 11.4 | 0.139 | 13546 | NaN | NaN | 8.34
Cesium | 28.65 | 16.4 | 0.236 | 1796 | NaN | NaN | 17.4
Gallium-gallium antimony | 29.8 | NaN | NaN | NaN | NaN | NaN | NaN
Gallium | 30 | 80.3 | 0.37 | 5907 | NaN | NaN | 29.4
Rubidium | 38.85 | 25.74 | 0.363 | 1470 | NaN | NaN | 29.3
Bismuth-lead-indium-tin-cadmium (Bi44.7Pb22.6In19.1Sn8.3Cd5.3) | 47 | 36.8 | 0.197 | 9160 | NaN | NaN | 15
Bismuth-indium-lead-tin (Bi49In21Pb18Sn12) | 58 | 28.9 | 0.201 | 9010 | NaN | NaN | 10
Cerrolow | 58 | 90.9 | NaN | NaN | NaN | NaN | NaN
Bismuth-cadmium-indium | 61 | 25 | NaN | NaN | NaN | NaN | NaN
Potassium | 63.2 | 59.59 | 0.78 | 664 | NaN | NaN | 54
Cerrobend | 70 | 32.6 | NaN | NaN | NaN | NaN | NaN
Bismuth-lead-tin-cadmium (Bi50Pb26.7Sn13.3Cd10) | 70 | 39.8 | 0.184 | 9580 | NaN | NaN | 18
Bismuth-lead-indium | 70 | 29 | NaN | NaN | NaN | NaN | NaN
Bismuth-indium | 72 | 25 | NaN | NaN | NaN | NaN | NaN
Bismuth-lead-tin (Bi52Pb30Sn18) | 96 | 34.7 | 0.167 | 9600 | NaN | NaN | 24
Bismuth-lead-tin | 96 | NaN | NaN | NaN | NaN | NaN | NaN
Sodium | 97.8 | NaN | NaN | NaN | NaN | NaN | NaN
Bi-Pb | 125 | NaN | NaN | NaN | NaN | NaN | NaN
Bismuth-tin (Bi58Sn42) | 138 | 44.8 | 0.201 | 8560 | NaN | NaN | 19
Indium | 156.8 | 28.59 | 0.23 | 7030 | NaN | NaN | 36.4
Lithium | 186 | 433.78 | 4.389 | 515 | NaN | NaN | 41.3
Tin-zinc (Sn91Zn9) | 199 | 32.5 | 0.272 | 7270 | NaN | NaN | 61
Tin | 232 | 60.5 | 0.221 | 730 | NaN | NaN | 15.08
Bismuth | 271.4 | 53.3 | 0.122 | 979 | NaN | NaN | 8.1

## eutectic
Name | Temperature[℃] | Heat of fusion [kJ/kg] | Heat capacity Solid Liquid [kJ/kgK] | Density Solidus Liquidus [kg/m³] | Expansivity Solid L x10-6 [m³/m³] | Energy Density [kJ/m³] | Composition (wt%)
Diethylene glycol | -10 | 247 | NaN | NaN | NaN | NaN | NaN
Tetradecane + octadecane | -4.02 | 227.52 | NaN | NaN | NaN | NaN | NaN
Water+polyacrylamide | 0 | 295 | NaN | NaN | NaN | NaN | NaN
Tetradecane + docosane | 1.5-5.6 | 234.33 | NaN | NaN | NaN | NaN | NaN
Tetradecane + hexadecane | 1.7 | 156.2 | NaN | NaN | NaN | NaN | 91.67+8.33
Tetradecane + geneicosane | 3.54-5.56 | 200.28 | NaN | NaN | NaN | NaN | NaN
Na2SO4 + NaCl + KCl + H2O | 4 | 234 | NaN | NaN | NaN | NaN | 31+13+16+40
Tetrahidrofurano (THF) | 5 | 280 | NaN | NaN | NaN | NaN | NaN
Pentadecane + heneicosane | 6.23-7.21 | 128.25 | NaN | NaN | NaN | NaN | NaN
Pentadecane + docosane | 7.6-8.99 | 214.83 | NaN | NaN | NaN | NaN | NaN
Pentadecane + octadecane | 8.5-9.0 | 271.93 | NaN | NaN | NaN | NaN | NaN
Na2SO4 + NaCl + NH4Cl + H2O | 11 | NaN. | NaN | NaN | NaN | NaN | 32+14+12+42
C6H5C6H5 + (C6H5)2O | 12 | 97.9 | NaN | NaN | NaN | NaN | 26.5+73.5
Triethylolethane+water+urea | 13.4 | 160 | NaN | NaN | NaN | NaN | 38.5+31.5+30
CaCl2 . 6H2O + CaBr2 . 6H2O | 14.7 | 140 | NaN | NaN | NaN | NaN | 45+55
Na2SO4 + NaCl + H2O | 18 | NaN. | NaN | NaN | NaN | NaN | 37+17+46
Capric + lauric acid | 19.1 | 132 | NaN | NaN | NaN | NaN | 61.5+38.5
Capric + lauric acid | 19.1-20.4 | 147 | NaN | NaN | NaN | NaN | 82+18
Capric + lauric acid | 21 | 143 | NaN | NaN | NaN | NaN | 45+55
Capric + myrstic | 21.4 | 152 | NaN | NaN | NaN | NaN | 73.5+26.5
Capric + palmitate | 22.1 | 153 | NaN | NaN | NaN | NaN | 75.2+24.8
Na2S4 + MgSO4 + H2O | 24 | NaN. | NaN | NaN | NaN | NaN | 25+21+54
C14H28O2 + C10H20O2 | 24 | 147.7 | NaN | NaN | NaN | NaN | 34+66
CaCl2 . 6H2O + MgCl2 . 6H2O | 25 | 95 | NaN | NaN | NaN | NaN | 50+50
CaCl2 . 6H2O + Nucleat + MgCl2 . 6H2O | 25 | 127 | NaN | NaN | NaN | NaN | 66.7+33.3
CaCl2 + NaCl + KCl + H2O | 26.8 | 188 | NaN | NaN | NaN | NaN | 48+4.3+0.4+47.3
Capric + stearate | 26.8 | 160 | NaN | NaN | NaN | NaN | 86.6+13.4
CH3CONH2 + NH2CONH2 | 27 | 163 | NaN | NaN | NaN | NaN | 50+50
Triethylolethane + urea | 29.8 | 218 | NaN | NaN | NaN | NaN | 62.5+37.5
Ca(NO3)4H2O + Mg(NO3)3 . 6H2O | 30 | 136 | NaN | NaN | NaN | NaN | 47+53
CH3COONa . 3H2O + NH2CONH2 | 30 | 200.5 | NaN | NaN | NaN | NaN | 40+60
Lauric + palmitic acid | 35.2 | 166.3 | NaN | NaN | NaN | NaN | 69+31
NH2CONH2 + NH4NO3 | 46 | 95 | NaN | NaN | NaN | NaN | 53+47
Mg(NO3)3 . 6H2O + NH4NO3 | 52 | 125.5 | NaN | NaN | NaN | NaN | 61.5+38.5
Mg(NO3)3 . 6H2O + MgCl2 . 6H2O | 59 | 132.2 | NaN | NaN | NaN | NaN | 58.7+41.3
Mg(NO3)3 . 6H2O + MgCl2 . 6H2O | 59.1 | 144 | NaN | NaN | NaN | NaN | 50+50
Mg(NO3)3 . 6H2O + Al(NO3)2 . 9H2O | 61 | 148 | NaN | NaN | NaN | NaN | 53+47
CH3CONH2 + C17H35COOH | 65 | 218 | NaN | NaN | NaN | NaN | 50+50
Mg(NO3)2 . 6H2O + MgBr2 . 6H2O | 66 | 168 | NaN | NaN | NaN | NaN | 59+41
Napthalene + benzoic acid | 67 | 123.4 | NaN | NaN | NaN | NaN | 67.1+32.9
AlCl3 + NaCl + ZrCl2 | 68 | 234 | NaN | NaN | NaN | NaN | 79+17+4
AlCl3 + NaCl + KCl | 70 | 209 | NaN | NaN | NaN | NaN | 66+20+14
NH2CONH2 + NH4Br | 76 | 151 | NaN | NaN | NaN | NaN | 66.6+33.4
LiNO3 + NH4NO3 + NaNO3 | 80.5 | 113 | NaN | NaN | NaN | NaN | 25+65+10
LiNO3 + NH4NO3 + KNO3 | 81.5 | 116 | NaN | NaN | NaN | NaN | 26.4+58.7+14.9
LiNO3 + NH4NO3 + NH4Cl | 81.6 | 108 | NaN | NaN | NaN | NaN | 27+68+5
AlCl3 + NaCl + KCl | 93 | 213 | NaN | NaN | NaN | NaN | 60+26+14
AlCl3 + NaCl | 93 | 201 | NaN | NaN | NaN | NaN | 66+34
NaNO2+NaNO3 + KNO3 | 142 | NaN. | NaN | NaN | NaN | NaN | 40+7+53

## High temp
PCM Type | Phase Change Temperature |  | Density |  | Latent Heat Capacity |  | Volumetric Heat Capacity |  | Specific Heat Capacity |  | Thermal Conductivity |  | Maximum Operating Temperature
| (°C) | (°F) | (kg/m³) | (lb/ft³) | (kJ/kg) | (Btu/lb) | (MJ/m³) | (Btu/ft³) | (kJ/kgK) | (Btu/lb°F) | (W/mK) | (Btu/Hr ft²°F) | (°C) | (°F)
H105 | 104 | 219 | 1700 | 106 | 125 | 54 | 213 | 5704 | 1.5 | 0.36 | 0.5 | 0.29 | 390 | 734
H115 | 114 | 237 | 2200 | 137 | 100 | 43 | 220 | 5905 | 1.51 | 0.36 | 0.5 | 0.29 | 390 | 734
H120 | 120 | 248 | 2220 | 139 | 120 | 52 | 266 | 7150 | 1.51 | 0.36 | 0.51 | 0.29 | 390 | 734
H160 | 162 | 324 | 1910 | 119 | 105 | 45 | 201 | 5383 | 1.51 | 0.36 | 0.51 | 0.29 | 200 | 392
H190 | 191 | 376 | 2300 | 144 | 170 | 73 | 391 | 10494 | 1.51 | 0.36 | 0.51 | 0.3 | 500 | 932
H220 | 220 | 428 | 2000 | 125 | 100 | 43 | 200 | 5368 | 1.52 | 0.36 | 0.52 | 0.3 | 390 | 734
H230 | 227 | 441 | 1553 | 97 | 105 | 45 | 163 | 4377 | 1.52 | 0.36 | 0.52 | 0.3 | 300 | 572
H250 | 250 | 482 | 2380 | 149 | 280 | 120 | 666 | 17886 | 1.53 | 0.36 | 0.52 | 0.3 | 600 | 1112
H255 | 254 | 489 | 2380 | 149 | 270 | 116 | 643 | 17247 | 1.53 | 0.36 | 0.52 | 0.3 | 600 | 1112
H280 | 282 | 540 | 2250 | 141 | 160 | 69 | 360 | 9662 | 1.54 | 0.36 | 0.53 | 0.3 | 500 | 932
H285 | 285 | 545 | 2200 | 137 | 85 | 37 | 187 | 5019 | 1.54 | 0.36 | 0.53 | 0.31 | 390 | 734
H290 | 292 | 558 | 2200 | 137 | 150 | 65 | 330 | 8857 | 1.55 | 0.37 | 0.53 | 0.31 | 500 | 932
H300 | 302 | 576 | 1900 | 119 | 130 | 56 | 247 | 6630 | 1.55 | 0.37 | 0.54 | 0.31 | 500 | 932
H305 | 305 | 581 | 1570 | 98 | 150 | 65 | 236 | 6321 | 1.56 | 0.37 | 0.54 | 0.31 | 350 | 662
H320 | 320 | 608 | 2100 | 131 | 70 | 30 | 147 | 3946 | 1.5 | 0.36 | 0.55 | 0.32 | 390 | 734
H325 | 327 | 621 | 2110 | 132 | 80 | 34 | 169 | 4531 | 1.51 | 0.36 | 0.55 | 0.32 | 390 | 734
H335 | 334 | 633 | 2110 | 132 | 80 | 34 | 169 | 4531 | 1.51 | 0.36 | 0.55 | 0.32 | 390 | 734
H355 | 353 | 667 | 2060 | 129 | 230 | 99 | 474 | 12717 | 1.52 | 0.36 | 0.56 | 0.32 | 1300 | 2372
H380 | 382 | 720 | 2050 | 128 | 225 | 97 | 461 | 12380 | 1.53 | 0.36 | 0.56 | 0.32 | 1300 | 2372
H395 | 395 | 743 | 2330 | 146 | 215 | 93 | 501 | 13446 | 1.53 | 0.36 | 0.56 | 0.32 | 800 | 1472
H425 | 425 | 797 | 2100 | 131 | 220 | 95 | 462 | 12400 | 1.54 | 0.36 | 0.57 | 0.33 | 1400 | 2552
H430 | 430 | 806 | 2160 | 135 | 125 | 54 | 270 | 7247 | 1.54 | 0.36 | 0.57 | 0.33 | 1400 | 2552
H485 | 483 | 901 | 2220 | 139 | 200 | 86 | 444 | 11917 | 1.55 | 0.37 | 0.57 | 0.33 | 800 | 1472
H500 | 500 | 932 | 2220 | 139 | 300 | 129 | 666 | 17875 | 1.55 | 0.37 | 0.57 | 0.33 | 800 | 1472
H500A | 500 | 932 | 2140 | 134 | 140 | 60 | 300 | 8041 | 1.56 | 0.37 | 0.57 | 0.33 | 1400 | 2552
H525 | 525 | 977 | 2350 | 147 | 155 | 67 | 364 | 9777 | 1.56 | 0.37 | 0.57 | 0.33 | 1000 | 1832
H535 | 535 | 995 | 2320 | 145 | 130 | 56 | 302 | 8095 | 1.57 | 0.37 | 0.56 | 0.33 | 1000 | 1832
H610 | 610 | 1130 | 2070 | 129 | 410 | 176 | 849 | 22779 | 1.57 | 0.37 | 0.56 | 0.32 | 1300 | 2372
H640 | 640 | 1184 | 2380 | 149 | 338 | 145 | 804 | 21591 | 1.58 | 0.37 | 0.56 | 0.32 | 800 | 1472
H650 | 652 | 1206 | 2450 | 153 | 300 | 129 | 735 | 19727 | 1.58 | 0.37 | 0.56 | 0.32 | 800 | 1472
H690 | 687 | 1269 | 2400 | 150 | 250 | 108 | 600 | 16104 | 1.59 | 0.38 | 0.56 | 0.32 | 800 | 1472
H695 | 695 | 1283 | 2460 | 154 | 280 | 120 | 689 | 18487 | 1.59 | 0.38 | 0.56 | 0.33 | 800 | 1472
H700 | 699 | 1290 | 2410 | 151 | 250 | 108 | 603 | 16171 | 1.6 | 0.38 | 0.57 | 0.33 | 800 | 1472
H705 | 706 | 1303 | 2430 | 152 | 250 | 108 | 608 | 16305 | 1.6 | 0.38 | 0.57 | 0.33 | 800 | 1472
H705A | 705 | 1301 | 2040 | 127 | 452 | 194 | 922 | 24749 | 1.6 | 0.38 | 0.57 | 0.33 | 1400 | 2552
H725 | 725 | 1337 | 2210 | 138 | 602 | 259 | 1330 | 35709 | 1.59 | 0.38 | 0.58 | 0.33 | 1300 | 2372
H755 | 755 | 1391 | 2160 | 135 | 466 | 200 | 1007 | 27016 | 1.59 | 0.38 | 0.58 | 0.34 | 800 | 1472
H845 | 845 | 1553 | 2530 | 158 | 276 | 119 | 698 | 18742 | 1.58 | 0.37 | 0.59 | 0.34 | 900 | 1652
H885 | 885 | 1625 | 2290 | 143 | 236 | 102 | 540 | 14505 | 1.58 | 0.37 | 0.59 | 0.34 | 900 | 1652

## eutectic1
Name | Temperature[℃] | Heat of fusion [kJ/kg] | Heat capacity Solid Liquid [kJ/kgK] | Density Solidus Liquidus [kg/m³] | Expansivity Solid L x10-6 [m³/m³] | Refrence
Al 0.4% Sn 91.5% Zn 8.1% | 198 | 77 | 0.29 | 7216 | 18 | Source
Al 0.4% Sn 91.5% Zn 8.1% | 198 | 77 | 0.26 | 6869 | 31 | Source
Sn 92.1% Zn 7.9% | 199 | 75 | 0.27 | 7257 | 31 | Source
Sn 92.1% Zn 7.9% | 199 | 75 | 0.25 | 6919 | 30 | Source
Mg 2.0% Sn 98.0% | 204 | 70 | 0.27 | 7018 | 30 | Source
Mg 2.0% Sn 98.0% | 204 | 70 | 0.28 | 6521 | 30 | Source
Al 0.4% Sn 99.6% | 229 | 61 | 0.27 | 7225 | 13 | Source
Al 0.4% Sn 99.6% | 229 | 61 | 0.25 | 6893 | 31 | Source
Sn | 232 | 59 | 0.25 | 7264 | 30 | Source
Sn | 232 | 59 | 0.25 | 6947 | 30 | Source
Mg 46.9% Zn 53.1% | 347 | 171 | 1.69 | 3311 | 572 | Source
Mg 46.9% Zn 53.1% | 347 | 171 | 1.05 | 2660 | 30 | Source
Mg 2.7% Zn 97.3% | 367 | 119 | 0.45 | 6509 | 69 | Source
Mg 2.7% Zn 97.3% | 367 | 119 | 0.53 | 5998 | 30 | Source
Al 5.3% Cu 2.3% Zn 92.5% | 381 | 113 | 0.6 | 6341 | 130 | Source
Al 5.3% Cu 2.3% Zn 92.5% | 381 | 113 | 0.51 | 6007 | 40 | Source
Al 5.2% Zn 94.8% | 381 | 121 | 0.55 | 6327 | 124 | Source
Al 5.2% Zn 94.8% | 381 | 121 | 0.5 | 5989 | 38 | Source
Mn 0.8% Zn 99.2% | 414 | 115 | 0.43 | 6901 | 91 | Source
Mn 0.8% Zn 99.2% | 414 | 115 | 0.48 | 6497 | 32 | Source
Al 27.6% Mg 60.8% Sn 11.6% | 419 | 264 | 1.14 | 2160 | 47 | Source
Al 27.6% Mg 60.8% Sn 11.6% | 419 | 264 | 1.08 | 1948 | 51 | Source
Zn | 420 | 112 | 0.43 | 6870 | 100 | Source
Zn | 420 | 112 | 0.48 | 6493 | 30 | Source
Al 49.1% Mg 38.5% Sn 12.4% | 432 | 294 | 1.02 | 2964 | 293 | Source
Al 49.1% Mg 38.5% Sn 12.4% | 432 | 294 | 1.05 | 2157 | 70 | Source
Al 54.5% Mg 32.7% Sn 12.8% | 433 | 305 | 0.99 | 3462 | 124 | Source
Al 54.5% Mg 32.7% Sn 12.8% | 433 | 305 | 1.04 | 2222 | 74 | Source
Al 33.3% Mg 66.7% | 436 | 260 | 1.26 | 1955 | 44 | Source
Al 33.3% Mg 66.7% | 436 | 260 | 1.18 | 1793 | 52 | Source
Al 56.2% Mg 29.1% Zn 14.7% | 446 | 307 | 1.08 | 3096 | 0 | Source
Al 56.2% Mg 29.1% Zn 14.7% | 446 | 307 | 1.07 | 2282 | 73 | Source
Al 60.1% Mg 39.9% | 450 | 290 | 1.13 | 2598 | 310 | Source
Al 60.1% Mg 39.9% | 450 | 290 | 1.15 | 2194 | 71 | Source
Al 47.3% Mg 37.6% Zn 15.1% | 450 | 299 | 2.02 | 2812 | 504 | Source
Al 47.3% Mg 37.6% Zn 15.1% | 450 | 299 | 1.09 | 2001 | 66 | Source
Al 65.9% Mg 34.1% | 451 | 313 | 1.1 | 3283 | 132 | Source
Al 65.9% Mg 34.1% | 451 | 313 | 1.14 | 2052 | 76 | Source
Mg 56.0% Mn 14.7% Ni 29.3% | 465 | 240 | 0.96 | 2623 | 183 | Source
Mg 56.0% Mn 14.7% Ni 29.3% | 465 | 240 | 0.94 | 2442 | 75 | Source
Mg 67.2% Ni 17.4% Sn 15.4% | 486 | 260 | 0.94 | 2369 | 95 | Source
Mg 67.2% Ni 17.4% Sn 15.4% | 486 | 260 | 1 | 2143 | 46 | Source
Cu 33.5% Mg 66.5% | 487 | 306 | 0.91 | 2349 | 68 | Source
Cu 33.5% Mg 66.5% | 487 | 306 | 0.99 | 2174 | 41 | Source
Al 62.4% Cu 30.8% Mg 6.9% | 508 | 407 | 0.91 | 3239 | 56 | Source
Al 62.4% Cu 30.8% Mg 6.9% | 508 | 407 | 0.89 | 2949 | 94 | Source
Mg 76.9% Ni 23.1% | 508 | 267 | 0.98 | 2117 | 79 | Source
Mg 76.9% Ni 23.1% | 508 | 267 | 1.11 | 1952 | 47 | Source
Al 68.5% Cu 25.4% Si 6.1% | 522 | 460 | 0.95 | 3169 | 50 | Source
Al 68.5% Cu 25.4% Si 6.1% | 522 | 460 | 0.91 | 2970 | 100 | Source
Al 66.4% Cu 32.3% Mn 1.3% | 544 | 373 | 0.91 | 3439 | 65 | Source
Al 66.4% Cu 32.3% Mn 1.3% | 544 | 373 | 0.87 | 3154 | 102 | Source
Al 66.7% Cu 33.3% | 548 | 381 | 0.89 | 3430 | 54 | Source
Al 66.7% Cu 33.3% | 548 | 381 | 0.87 | 3149 | 101 | Source
Cu 64.0% Mg 36.0% | 552 | 283 | 0.7 | 3721 | 15 | Source
Cu 64.0% Mg 36.0% | 552 | 283 | 0.76 | 3272 | 57 | Source
Mg 61.1% Mn 1.0% Sn 37.8% | 561 | 267 | 0.94 | 2512 | 125 | Source
Mg 61.1% Mn 1.0% Sn 37.8% | 561 | 267 | 0.96 | 2258 | 32 | Source
Mg 62.2% Sn 37.8% | 563 | 267 | 0.94 | 2479 | 127 | Source
Mg 62.2% Sn 37.8% | 563 | 267 | 0.97 | 2234 | 30 | Source
Al 86.2% Ni 1.9% Si 11.9% | 574 | 509 | 1.09 | 2590 | 68 | Source
Al 86.2% Ni 1.9% Si 11.9% | 574 | 509 | 1.1 | 2486 | 101 | Source
Al 87.5% Si 12.5% | 577 | 504 | 1.1 | 2550 | 69 | Source
Al 87.5% Si 12.5% | 577 | 504 | 1.11 | 2437 | 100 | Source
Mg 34.3% Ni 28.1% Sn 37.6% | 624 | 344 | 0.59 | 4136 | 30 | Source
Mg 34.3% Ni 28.1% Sn 37.6% | 624 | 344 | 0.75 | 3251 | 70 | Source
Mg 98.5% Si 1.5% | 639 | 372 | 1.19 | 1650 | 98 | Source
Mg 98.5% Si 1.5% | 639 | 372 | 1.4 | 1590 | 31 | Source
Al 93.8% Mn 1.8% Ni 4.4% | 644 | 404 | 1.09 | 2650 | 96 | Source
Al 93.8% Mn 1.8% Ni 4.4% | 644 | 404 | 1.14 | 2480 | 105 | Source
Al 95.1% Ni 4.9% | 646 | 416 | 1.07 | 2677 | 87 | Source
Al 95.1% Ni 4.9% | 646 | 416 | 1.14 | 2527 | 104 | Source
Al 95.7% Fe 1.3% Ni 2.9% | 647 | 420 | 1.77 | 2659 | 204 | Source
Al 95.7% Fe 1.3% Ni 2.9% | 647 | 420 | 1.15 | 2510 | 103 | Source
Mg 23.4% Ni 29.2% Sn 47.4% | 648 | 321 | 1.15 | 2510 | 103 | Source
Mg 23.4% Ni 29.2% Sn 47.4% | 648 | 321 | 0.52 | 5135 | 32 | Source
Mg 23.4% Ni 29.2% Sn 47.4% | 648 | 321 | 0.63 | 3932 | 80 | Source
Mg | 650 | 349 | 1.2 | 1637 | 101 | Source
Mg | 650 | 349 | 1.41 | 1580 | 30 | Source
Al 98.3% Fe 1.7% | 654 | 404 | 1.08 | 2593 | 92 | Source
Al 98.3% Fe 1.7% | 654 | 404 | 1.17 | 2406 | 101 | Source
Al 97.8% Mn 2.2% | 657 | 393 | 1.11 | 2589 | 110 | Source
Al 97.8% Mn 2.2% | 657 | 393 | 1.17 | 2410 | 103 | Source
Al | 660 | 397 | 1.09 | 2553 | 94 | Source
Al | 660 | 397 | 1.18 | 2376 | 102 | Source
Cu 57.2% Mg 5.5% Zn 37.3% | 700 | 151 | 0.54 | 6889 | 48 | Source
Cu 57.2% Mg 5.5% Zn 37.3% | 700 | 151 | 0.66 | 6119 | 65 | Source
Cu 72.5% Mg 11.4% Mn 16.1% | 709 | 246 | 0.64 | 6165 | 27 | Source
Cu 90.8% Mg 9.2% | 726 | 200 | 0.6 | 5353 | 104 | Source
Cu 90.8% Mg 9.2% | 726 | 200 | 0.53 | 6484 | 76 | Source
Cu 65.5% Ni 1.0% Sn 33.5% | 744 | 146 | 0.54 | 5863 | 82 | Source
Cu 65.5% Ni 1.0% Sn 33.5% | 744 | 146 | 0.66 | 8056 | 124 | Source
Cu 83.6% Si 16.4% | 803 | 231 | 0.39 | 7607 | 83 | Source
Cu 83.6% Si 16.4% | 803 | 231 | 0.51 | 5830 | 28 | Source
Al 12.2% Cu 79.9% Mg 7.9% | 812 | 188 | 0.54 | 4954 | 93 | Source
Al 12.2% Cu 79.9% Mg 7.9% | 812 | 188 | 1.03 | 6107 | 334 | Source
Cu 90.5% Si 9.5% | 820 | 100 | 0.64 | 6116 | 87 | Source
Cu 90.5% Si 9.5% | 820 | 100 | 0.49 | 6196 | 396 | Source
Cu 40.3% Zn 59.7% | 836 | 170 | 0.51 | 6810 | 94 | Source
Cu 40.3% Zn 59.7% | 836 | 170 | 0.45 | 7836 | 30 | Source
Cr 1.1% Cu 63.9% Mn 35.0% | 864 | 150 | 0.64 | 6971 | 57 | Source
Cr 1.1% Cu 63.9% Mn 35.0% | 864 | 150 | 0.64 | 7839 | 68 | Source
Cr 1.1% Cu 63.9% Mn 35.0% | 864 | 150 | 0.56 | 7434 | 156 | Source
Ni 27.8% Zn 72.2% | 881 | 271 | 0.49 | 7506 | 38 | Source
Ni 27.8% Zn 72.2% | 881 | 271 | 0.51 | 6824 | 74 | Source
Cu 58.6% Fe 1.2% Zn 40.1% | 900 | 154 | 0.7 | 8252 | 178 | Source
Cu 58.6% Fe 1.2% Zn 40.1% | 900 | 154 | 0.64 | 7241 | 70 | Source
Cu 60.9% Zn 39.1% | 903 | 157 | 0.66 | 8285 | 150 | Source
Cu 60.9% Zn 39.1% | 903 | 157 | 0.64 | 7276 | 71 | Source
Mg 42.4% Si 57.6% | 945 | 1132 | 1.06 | 2044 | 25 | Source
Mg 42.4% Si 57.6% | 945 | 1132 | 1.15 | 2049 | 60 | Source
Ni 61.6% Si 38.4% | 948 | 595 | 0.66 | 5321 | 30 | Source
Ni 61.6% Si 38.4% | 948 | 595 | 0.73 | 5081 | 240 | Source
Mn 77.0% Si 6.9% Zn 16.2% | 954 | 274 | 1.07 | 6667 | 258 | Source
Mn 77.0% Si 6.9% Zn 16.2% | 954 | 274 | 0.74 | 5747 | 203 | Source
Ni 71.1% Si 28.9% | 966 | 391 | 0.68 | 6345 | 251 | Source
Ni 71.1% Si 28.9% | 966 | 391 | 0.7 | 5800 | 39 | Source
Mn 59.5% Sn 40.5% | 984 | 250 | 0.48 | 7566 | 200 | Source
Mn 59.5% Sn 40.5% | 984 | 250 | 0.56 | 6186 | 61 | Source
Al 8.7% Cu 91.3% | 1036 | 288 | 0.52 | 6645 | 279 | Source
Al 8.7% Cu 91.3% | 1036 | 288 | 0.56 | 5399 | 221 | Source
Mn 89.2% Si 10.8% | 1040 | 184 | 1.05 | 7246 | 96 | Source
Mn 89.2% Si 10.8% | 1040 | 184 | 0.82 | 6540 | 66 | Source
Cr 1.5% Cu 98.5% | 1075 | 212 | 0.46 | 8338 | 66 | Source
Cr 1.5% Cu 98.5% | 1075 | 212 | 0.5 | 7883 | 96 | Source
Cu | 1085 | 209 | 0.44 | 8360 | 96 | Source
Cu | 1085 | 209 | 0.49 | 7897 | 43 | Source
Mg 9.6% Ni 90.4% | 1095 | 371 | 0.6 | 6635 | 142 | Source
Mg 9.6% Ni 90.4% | 1095 | 371 | 0.7 | 5728 | 76 | Source
Ni 69.2% Sn 30.8% | 1124 | 229 | 0.54 | 7660 | 145 | Source
Ni 69.2% Sn 30.8% | 1124 | 229 | 0.57 | 7525 | 129 | Source
Mn 10.5% Ni 73.5% Si 16.0% | 1134 | 500 | 1.11 | 7040 | 237 | Source
Mn 10.5% Ni 73.5% Si 16.0% | 1134 | 500 | 0.71 | 6436 | 140 | Source
Mn 48.6% Si 51.4% | 1144 | 974 | 0.67 | 4527 | 27 | Source
Mn 48.6% Si 51.4% | 1144 | 974 | 0.91 | 3584 | 97 | Source
Ni 88.6% Si 11.4% | 1151 | 277 | 8.37 | 8065 | 140 | Source
Ni 88.6% Si 11.4% | 1151 | 277 | 0.68 | 7165 |  | Source
Al 51.4% Fe 48.6% | 1155 | 545 | 0.98 | 4293 |  | Source
Al 51.4% Fe 48.6% | 1155 | 545 | 0.94 | 3405 | 97 | Source
Al 58.1% Fe 41.9% | 1155 | 711 | 0.9 | 3969 | 29 | Source
Al 58.1% Fe 41.9% | 1155 | 711 | 0.97 | 3181 | 98 | Source
Ni 56.7% Sn 43.3% | 1167 | 277 | 0.47 | 7702 | 37 | Source
Ni 56.7% Sn 43.3% | 1167 | 277 | 0.53 | 7237 | 130 | Source
Al 3.2% Ni 85.2% Si 11.6% | 1179 | 374 | 1 | 7314 | 113 | Source
Al 3.2% Ni 85.2% Si 11.6% | 1179 | 374 | 0.7 | 6723 | 219 | Source
Cr 4.0% Fe 39.4% Si 56.7% | 1186 | 731 | 0.89 | 4411 | 0 | Source
Cr 4.0% Fe 39.4% Si 56.7% | 1186 | 731 | 0.86 | 3626 | 86 | Source
Mn 93.3% Ni 5.0% Si 1.7% | 1196 | 284 | 1.03 | 6940 | 221 | Source
Fe 81.9% Si 18.1% | 1198 | 282 | 0.85 | 5961 | 245 | Source
Fe 81.9% Si 18.1% | 1198 | 282 | 0.8 | 6397 | 84 | Source
Fe 81.9% Si 18.1% | 1198 | 282 | 0.75 | 5496 | 87 | Source
Fe 78.2% Si 21.8% | 1203 | 294 | 0.82 | 6167 | 89 | Source
Fe 78.2% Si 21.8% | 1203 | 294 | 0.76 | 5231 | 87 | Source
Fe 49.3% Si 50.7% | 1204 | 623 | 0.88 | 4901 |  | Source
Fe 49.3% Si 50.7% | 1204 | 623 | 0.84 | 3828 |  | Source
Fe 42.9% Si 57.1% | 1205 | 682 | 0.9 | 4422 |  | Source
Fe 42.9% Si 57.1% | 1205 | 682 | 0.86 | 3614 |  | Source
Fe 12.7% Mn 87.3% | 1234 | 280 | 0.74 | 7735 | 89 | Source
Fe 12.7% Mn 87.3% | 1234 | 280 | 0.85 | 7297 | 233 | Source
Cr 28.8% Cu 33.8% Ni 37.4% | 1235 | 235 | 0.79 | 6501 | 97 | Source
Cr 28.8% Cu 33.8% Ni 37.4% | 1235 | 235 | 0.64 | 6104 | 125 | Source
Ni 83.2% Si 16.8% | 1240 | 386 | 0.6 | 7226 | 30 | Source
Ni 83.2% Si 16.8% | 1240 | 386 | 0.72 | 6484 | 241 | Source
Mn 71.4% Si 28.6% | 1240 | 587 | 0.72 | 5692 | 30 | Source
Mn 71.4% Si 28.6% | 1240 | 587 | 0.9 | 4276 | 180 | Source
Mn | 1246 | 235 | 0.78 | 6156 | 185 | Source
Mn | 1246 | 235 | 0.87 | 5947 | 254 | Source
Al 19.3% Mn 80.7% | 1280 | 315 | 1.03 | 5316 | 65 | Source
Al 19.3% Mn 80.7% | 1280 | 315 | 0.93 | 4370 | 204 | Source
Cr 24.1% Si 75.9% | 1323 | 1458 | 0.88 | 2989 | 15 | Source
Cr 24.1% Si 75.9% | 1323 | 1458 | 0.93 | 3039 | 88 | Source
Cr 50.9% Ni 49.1% | 1345 | 263 | 0.7 | 7322 | 68 | Source
Cr 50.9% Ni 49.1% | 1345 | 263 | 0.76 | 6727 | 132 | Source
Al 13.5% Ni 86.5% | 1368 | 393 | 0.7 | 6899 | 55 | Source
Al 13.5% Ni 86.5% | 1368 | 393 | 0.77 | 6641 | 147 | Source
Cr 57.7% Si 42.3% | 1407 | 1020 | 0.78 | 4544 | 31 | Source
Cr 57.7% Si 42.3% | 1407 | 1020 | 0.89 | 3949 | 94 | Source
Si | 1414 | 1788 | 0.94 | 2289 | 13 | Source
Si | 1414 | 1788 | 0.97 | 2579 | 85 | Source
Ni | 1455 | 298 | 0.58 | 8230 | 59 | Source
Ni | 1455 | 298 | 0.73 | 7896 | 159 | Source
Fe | 1538 | 247 | 0.72 | 7291 | 54 | Source
Fe | 1538 | 247 | 0.82 | 7022 | 92 | Source
Cr 90.0% Si 10.0% | 1699 | 408 | 0.82 | 6186 | 21 | Source
Cr 90.0% Si 10.0% | 1699 | 408 | 0.93 | 5459 | 106 | Source
Cr | 1907 | 404 | 0.75 | 6562 | 54 | Source
Cr | 1907 | 404 | 0.96 | 6136 | 113 | Source
Potassium nitrate | 380 | 266 | NaN | NaN | NaN | Source
Potassium hydroxide | 380 | 149 | NaN | NaN | NaN | Source
Sodium nitrate | 307 | 199 | NaN | NaN | NaN | Source

## Sheet9
PCM Name | Phase Change Temperature (°C) | Phase Change Temperature (°F) | Density (kg/m³) | Density (lb/ft³) | Latent Heat Capacity (kJ/kg) | Latent Heat Capacity (Btu/lb) | Volumetric Heat Capacity (MJ/m³) | Volumetric Heat Capacity (Btu/ft³) | Specific Heat Capacity (kJ/kgK) | Specific Heat Capacity (Btu/lb°F) | Thermal Conductivity (W/mK) | Thermal Conductivity (Btu/Hr ft²°F) | Maximum Operating Temperature (°C) | Maximum Operating Temperature (°F)
E0 | 0 | 32 | 1000 | 62 | 395 | 170 | 395 | 10602 | 4.19 | 0.99 | 0.58 | 0.34 | 100 | 212
E-2 | -2 | 28 | 1070 | 67 | 325 | 140 | 348 | 9334 | 3.8 | 0.9 | 0.58 | 0.34 | 100 | 212
E-3 | -4 | 25 | 1060 | 66 | 330 | 142 | 350 | 9389 | 3.84 | 0.91 | 0.6 | 0.35 | 100 | 212
E-6 | -6 | 21 | 1110 | 69 | 300 | 129 | 333 | 8938 | 3.83 | 0.91 | 0.56 | 0.32 | 100 | 212
E-11 | -12 | 11 | 1090 | 68 | 310 | 133 | 338 | 9069 | 3.55 | 0.84 | 0.57 | 0.33 | 100 | 212
E-15 | -15 | 5 | 1060 | 66 | 320 | 138 | 339 | 9104 | 3.87 | 0.92 | 0.53 | 0.31 | 100 | 212
E-19 | -19 | -2 | 1125 | 70 | 300 | 129 | 338 | 9059 | 3.29 | 0.78 | 0.58 | 0.34 | 100 | 212
E-21 | -21 | -5 | 1240 | 77 | 285 | 123 | 353 | 9485 | 3.13 | 0.74 | 0.51 | 0.29 | 100 | 212
E-22 | -22 | -8 | 1180 | 74 | 305 | 131 | 360 | 9660 | 3.34 | 0.79 | 0.57 | 0.33 | 100 | 212
E-26 | -26 | -15 | 1250 | 78 | 265 | 114 | 331 | 8891 | 3.67 | 0.87 | 0.58 | 0.34 | 100 | 212
E-29 | -29 | -20 | 1420 | 89 | 250 | 108 | 355 | 9528 | 3.69 | 0.87 | 0.64 | 0.37 | 100 | 212
E-32 | -32 | -26 | 1290 | 81 | 225 | 97 | 290 | 7790 | 2.95 | 0.7 | 0.56 | 0.32 | 100 | 212
E-34 | -34 | -29 | 1205 | 75 | 200 | 86 | 241 | 6468 | 3.05 | 0.72 | 0.54 | 0.31 | 100 | 212
E-37 | -37 | -34 | 1500 | 94 | 225 | 97 | 338 | 9059 | 3.15 | 0.75 | 0.54 | 0.31 | 100 | 212
E-48 | -48 | -54 | 1510 | 94 | 202 | 87 | 305 | 8175 | 3.28 | 0.78 | 0.56 | 0.31 | 100 | 212
E-49 | -49 | -56 | 1510 | 94 | 202 | 87 | 305 | 8175 | 3.28 | 0.78 | 0.56 | 0.31 | 100 | 212
E-50 | -50 | -58 | 1325 | 83 | 175 | 75 | 232 | 6224 | 3.28 | 0.78 | 0.56 | 0.32 | 100 | 212
E-51 | -51 | -60 | 1500 | 93 | 206 | 89 | 309 | 8293 | 3.15 | 0.75 | 0.54 | 0.31 | 100 | 212
E-52 | -52 | -62 | 1480 | 92 | 211 | 91 | 312 | 8352 | 3.15 | 0.75 | 0.54 | 0.31 | 100 | 212
E-53 | -53 | -64 | 1460 | 91 | 215 | 93 | 314 | 8407 | 3.15 | 0.75 | 0.54 | 0.31 | 100 | 212
E-54 | -54 | -66 | 1440 | 90 | 219 | 94 | 316 | 8457 | 3.15 | 0.75 | 0.54 | 0.31 | 100 | 212
E-55 | -55 | -68 | 1420 | 88 | 223 | 96 | 317 | 8503 | 3.15 | 0.75 | 0.54 | 0.31 | 100 | 212
E-56 | -56 | -69 | 1400 | 87 | 228 | 98 | 319 | 8544 | 3.15 | 0.75 | 0.54 | 0.31 | 100 | 212
E-57 | -57 | -71 | 1380 | 86 | 230 | 99 | 317 | 8507 | 3.15 | 0.75 | 0.54 | 0.31 | 100 | 212
E-58 | -58 | -72 | 1350 | 84 | 200 | 86 | 270 | 7236 | 3.15 | 0.75 | 0.54 | 0.31 | 100 | 212
E-59 | -59 | -74 | 1320 | 82 | 206 | 89 | 272 | 7288 | 3.15 | 0.75 | 0.54 | 0.31 | 100 | 212
E-60 | -60 | -76 | 1290 | 80 | 212 | 91 | 338 | 9059 | 3.15 | 0.75 | 0.54 | 0.31 | 100 | 212
E-61 | -61 | -78 | 1260 | 78 | 218 | 94 | 338 | 9059 | 3.15 | 0.75 | 0.54 | 0.31 | 100 | 212
E-62 | -62 | -80 | 1230 | 77 | 224 | 97 | 338 | 9059 | 3.15 | 0.75 | 0.54 | 0.31 | 100 | 212
E-63 | -63 | -82 | 1200 | 75 | 230 | 99 | 338 | 9059 | 3.15 | 0.75 | 0.54 | 0.31 | 100 | 212
E-65 | -65 | -85 | 1180 | 74 | 240 | 103 | 283 | 7601 | 3.15 | 0.78 | 0.56 | 0.32 | 100 | 212
E-67 | -67 | -89 | 1380 | 86 | 200 | 86 | 276 | 7410 | 3.15 | 0.75 | 0.54 | 0.31 | 100 | 212
E-68 | -68 | -90 | 1360 | 85 | 205 | 88 | 279 | 7490 | 3.15 | 0.75 | 0.54 | 0.31 | 100 | 212
E-69 | -69 | -92 | 1350 | 84 | 202 | 87 | 273 | 7309 | 3.15 | 0.75 | 0.54 | 0.31 | 100 | 212
E-70 | -70 | -94 | 1350 | 84 | 200 | 86 | 270 | 7236 | 3.15 | 0.75 | 0.54 | 0.31 | 100 | 212
E-71 | -71 | -96 | 1333 | 83 | 208 | 89 | 276 | 7410 | 3.15 | 0.75 | 0.54 | 0.31 | 100 | 212
E-72 | -72 | -98 | 1315 | 82 | 215 | 93 | 283 | 7577 | 3.15 | 0.75 | 0.54 | 0.31 | 100 | 212
E-73 | -73 | -100 | 1298 | 81 | 223 | 96 | 289 | 7737 | 3.15 | 0.75 | 0.54 | 0.31 | 100 | 212
E-74 | -74 | -102 | 1280 | 80 | 230 | 99 | 294 | 7890 | 3.15 | 0.75 | 0.54 | 0.31 | 100 | 212