## PCM Materials
Name | Type | Melting Temp (°C) | Latent Heat (kJ/kg) | Specific Heat Solidus/Liquidus (kJ/kg·K) | Density Solidus/Liquidus (kg/m³) | Cost ($/kg)
Al 0.4% Sn 91.5% Zn 8.1% | eutectic | 198 | 77 | 0.29/0.26 | 7216/6869 | NAN
Sn 92.1% Zn 7.9% | eutectic | 199 | 75 | 0.27/0.25 | 7257/6919 | NAN
Mg 2.0% Sn 98.0% | eutectic | 204 | 70 | 0.27/0.28 | 7018/6521 | NAN
Al 0.4% Sn 99.6% | eutectic | 229 | 61 | 0.27/0.25 | 7225/6893 | NAN
Sn | eutectic | 232 | 59 | 0.25/0.25 | 7264/6947 | NAN
Mg 46.9% Zn 53.1% | eutectic | 347 | 171 | 1.65/1.05 | 3311/2660 | NAN
Mg 2.7% Zn 97.3% | eutectic | 367 | 119 | 0.45/0.53 | 6509/5998 | NAN
Al 5.3% Cu 2.3% Zn 92.5% | eutectic | 381 | 113 | 0.6/0.51 | 6341/6007 | NAN
Al 5.2% Zn 94.8% | eutectic | 381 | 121 | 0.55/0.5 | 6327/5989 | NAN
Mn 0.8% Zn 99.2% | eutectic | 414 | 115 | 0.43/0.48 | 6901/6497 | NAN
Al 27.6% Mg 60.8% Sn 11.6% | eutectic | 419 | 264 | 1.14/1.08 | 2160/1948 | NAN
Zn | eutectic | 420 | 112 | 0.43/0.48 | 6870/6493 | NAN
Al 49.1% Mg 38.5% Sn 12.4% | eutectic | 432 | 294 | 1.02/1.05 | 2964/2157 | NAN
Al 54.5% Mg 32.7% Sn 12.8% | eutectic | 433 | 305 | 0.99/1.05 | 3462/2222 | NAN
Al 33.3% Mg 66.7% | eutectic | 436 | 260 | 1.26/1.18 | 1955/1793 | NAN
Al 56.2% Mg 29.1% Zn 14.7% | eutectic | 446 | 307 | 1.08/1.07 | 3096/2282 | NAN
Al 60.1% Mg 39.9% | eutectic | 450 | 290 | 1.13/1.15 | 2598/2194 | NAN
Al 47.3% Mg 37.6% Zn 15.1% | eutectic | 450 | 299 | 2.02/1.09 | 2812/2001 | NAN
Al 65.9% Mg 34.1% | eutectic | 451 | 313 | 1.1/1.14 | 3283/2052 | NAN
Mg 56.0% Mn 14.7% Ni 29.3% | eutectic | 465 | 240 | 0.96/0.94 | 2623/2442 | NAN
Mg 67.2% Ni 17.4% Sn 15.4% | eutectic | 486 | 260 | 0.94/1 | 2369/2143 | NAN
Cu 33.5% Mg 66.5% | eutectic | 487 | 306 | 0.91/0.99 | 2349/2174 | NAN
Al 62.4% Cu 30.8% Mg 6.9% | eutectic | 508 | 407 | 0.91/0.89 | 3239/2949 | NAN
Mg 76.9% Ni 23.1% | eutectic | 508 | 267 | 0.98/1.11 | 2117/1952 | NAN
Al 68.5% Cu 25.4% Si 6.1% | eutectic | 522 | 460 | 0.95/0.91 | 3169/2970 | NAN
Al 66.4% Cu 32.3% Mn 1.3% | eutectic | 544 | 373 | 0.91/0.87 | 3439/3154 | NAN
Al 66.7% Cu 33.3% | eutectic | 548 | 381 | 0.89/0.87 | 3430/3149 | NAN
Cu 64.0% Mg 36.0% | eutectic | 552 | 283 | 0.7/0.76 | 3721/3272 | NAN
Mg 61.1% Mn 1.0% Sn 37.8% | eutectic | 561 | 267 | 0.94/0.96 | 2512/2258 | NAN
Mg 62.2% Sn 37.8% | eutectic | 563 | 267 | 0.94/0.97 | 2479/2234 | NAN
Al 86.2% Ni 1.9% Si 11.9% | eutectic | 574 | 509 | 1.09/1.1 | 2590/2486 | NAN
Al 87.5% Si 12.5% | eutectic | 577 | 504 | 1.1/1.11 | 2550/2437 | NAN
Mg 34.3% Ni 28.1% Sn 37.6% | eutectic | 624 | 344 | 0.59/0.75 | 4136/3251 | NAN
Mg 98.5% Si 1.5% | eutectic | 639 | 372 | 1.19/1.4 | 1650/1590 | NAN
Al 93.8% Mn 1.8% Ni 4.4% | eutectic | 644 | 404 | 1.09/1.14 | 2650/2480 | NAN
Al 95.1% Ni 4.9% | eutectic | 646 | 416 | 1.07/1.14 | 2677/2527 | NAN
Al 95.7% Fe 1.3% Ni 2.9% | eutectic | 647 | 420 | 1.77/1.15 | 2659/2510 | NAN
Mg 23.4% Ni 29.2% Sn 47.4% | eutectic | 648 | 321 | 1.15/0.52/0.63 | 2510/5135/3932 | NAN
Mg | eutectic | 650 | 349 | 1.2/1.41 | 1637/1580 | NAN
Al 98.3% Fe 1.7% | eutectic | 654 | 404 | 1.08/1.17 | 2593/2406 | NAN
Al 97.8% Mn 2.2% | eutectic | 657 | 393 | 1.11/1.17 | 2589/2410 | NAN
Al | eutectic | 660 | 397 | 1.09/1.18 | 2553/2376 | NAN
Cu 57.2% Mg 5.5% Zn 37.3% | eutectic | 700 | 151 | 0.54/0.66 | 6889/6119 | NAN
Cu 72.5% Mg 11.4% Mn 16.1% | eutectic | 709 | 246 | 0.64 | 6165 | NAN
Cu 90.8% Mg 9.2% | eutectic | 726 | 200 | 0.6/0.53 | 5353/6484 | NAN
Cu 65.5% Ni 1.0% Sn 33.5% | eutectic | 744 | 146 | 0.54/0.66 | 5863/8056 | NAN
Cu 83.6% Si 16.4% | eutectic | 803 | 231 | 0.39/0.51 | 7607/5830 | NAN
Al 12.2% Cu 79.9% Mg 7.9% | eutectic | 812 | 188 | 0.54/1.03 | 4954/6107 | NAN
Cu 90.5% Si 9.5% | eutectic | 820 | 100 | 0.64/0.49 | 6116/6196 | NAN
Cu 40.3% Zn 59.7% | eutectic | 836 | 170 | 0.51/0.45 | 6810/7836 | NAN
Cr 1.1% Cu 63.9% Mn 35.0% | eutectic | 864 | 150 | 0.64/0.56 | 6971/7839 | NAN
Ni 27.8% Zn 72.2% | eutectic | 881 | 271 | 0.49/0.51 | 7506/6824 | NAN
Cu 58.6% Fe 1.2% Zn 40.1% | eutectic | 900 | 154 | 0.7/0.64 | 8252/7241 | NAN
Cu 60.9% Zn 39.1% | eutectic | 903 | 157 | 0.66/0.64 | 8285/7276 | NAN
Mg 42.4% Si 57.6% | eutectic | 945 | 1132 | 1.06/1.15 | 2044/2049 | NAN
Ni 61.6% Si 38.4% | eutectic | 948 | 595 | 0.66/0.73 | 5321/5081 | NAN
Mn 77.0% Si 6.9% Zn 16.2% | eutectic | 954 | 274 | 1.07/0.74 | 6667/5757 | NAN
Ni 71.1% Si 28.9% | eutectic | 966 | 391 | 0.68/0.7 | 6345/5800 | NAN
Mn 59.5% Sn 40.5% | eutectic | 984 | 250 | 0.48/0.56 | 7566/6186 | NAN
Al 8.7% Cu 91.3% | eutectic | 1036 | 288 | 0.52/0.56 | 6645/5399 | NAN
Mn 89.2% Si 10.8% | eutectic | 1040 | 184 | 1.05/0.82 | 7246/6540 | NAN
Cr 1.5% Cu 98.5% | eutectic | 1075 | 212 | 0.46/0.5 | 8338/7883 | NAN
Cu | eutectic | 1085 | 209 | 0.44/0.49 | 8360/7897 | NAN
Mg 9.6% Ni 90.4% | eutectic | 1095 | 371 | 0.6/0.7 | 6635/5728 | NAN
Ni 69.2% Sn 30.8% | eutectic | 1124 | 229 | 0.54/0.57 | 7660/7525 | NAN
Mn 10.5% Ni 73.5% Si 16.0% | eutectic | 1134 | 500 | 1.11/0.71 | 7040/6436 | NAN
Mn 48.6% Si 51.4% | eutectic | 1144 | 974 | 0.67/0.91 | 4527/3584 | NAN
Ni 88.6% Si 11.4% | eutectic | 1151 | 277 | 8.37/0.68 | 8065/7165 | NAN
Al 51.4% Fe 48.6% | eutectic | 1155 | 545 | 0.98/0.94 | 4293/3405 | NAN
Al 58.1% Fe 41.9% | eutectic | 1155 | 711 | 0.9/0.97 | 3969/3181 | NAN
Ni 56.7% Sn 43.3% | eutectic | 1167 | 277 | 0.47/0.53 | 7702/7237 | NAN
Al 3.2% Ni 85.2% Si 11.6% | eutectic | 1179 | 374 | 1/0.7 | 7314/6723 | NAN
Cr 4.0% Fe 39.4% Si 56.7% | eutectic | 1186 | 731 | 0.89/0.86 | 4411/2626 | NAN
Mn 93.3% Ni 5.0% Si 1.7% | eutectic | 1196 | 284 | 1.03 | NAN | NAN
Fe 81.9% Si 18.1% | eutectic | 1198 | 282 | 0.85/0.8 | 5961/6397 | NAN
Fe 78.2% Si 21.8% | eutectic | 1203 | 294 | 0.82/0.76 | 6167/5231 | NAN
Fe 49.3% Si 50.7% | eutectic | 1204 | 623 | 0.88/0.84 | 4901/3828 | NAN
Fe 42.9% Si 57.1% | eutectic | 1205 | 682 | 0.9/0.86 | 4422/3614 | NAN
Fe 12.7% Mn 87.3% | eutectic | 1234 | 280 | 0.74/0.85 | 7735/7297 | NAN
Cr 28.8% Cu 33.8% Ni 37.4% | eutectic | 1235 | 235 | 0.79/0.64 | 6501/6104 | NAN
Ni 83.2% Si 16.8% | eutectic | 1240 | 386 | 0.6/0.72 | 7226/6484 | NAN
Mn 71.4% Si 28.6% | eutectic | 1240 | 587 | 0.72/0.9 | 5692/4276 | NAN
Mn | eutectic | 1246 | 235 | 0.78/0.87 | 6156/5947 | NAN
Al 19.3% Mn 80.7% | eutectic | 1280 | 315 | 1.03/0.93 | 5316/4370 | NAN
Cr 24.1% Si 75.9% | eutectic | 1323 | 1458 | 0.88/0.93 | 2989/3039 | NAN
Cr 50.9% Ni 49.1% | eutectic | 1345 | 263 | 0.7/0.76 | 7322/6727 | NAN
Al 13.5% Ni 86.5% | eutectic | 1368 | 393 | 0.7/0.77 | 6899/6641 | NAN
Cr 57.7% Si 42.3% | eutectic | 1407 | 1020 | 0.78/0.89 | 4544/3949 | NAN
Si | eutectic | 1414 | 1788 | 0.94/0.97 | 2289/2579 | NAN
Ni | eutectic | 1455 | 298 | 0.58/0.73 | 8230/7896 | NAN
Fe | eutectic | 1538 | 247 | 0.72/0.82 | 7291/7022 | NAN
Cr 90.0% Si 10.0% | eutectic | 1699 | 408 | 0.82/0.93 | 6186/5459 | NAN
Cr | eutectic | 1907 | 404 | 0.75/0.96 | 6562/6136 | NAN
Diethylene glycol | eutectic | -10 | 247 | NaN | NAN | NAN
Tetradecane + octadecane | eutectic | -4.02 | 227.52 | NaN | NAN | NAN
Water+polyacrylamide | eutectic | ---- | 295 | NaN | NAN | NAN
Tetradecane + docosane | eutectic | 1.5-5.6 | 234.33 | NaN | NAN | NAN
Tetradecane + hexadecane | eutectic | 1.7 | 156.2 | NaN | NAN | NAN
Tetradecane + geneicosane | eutectic | 3.54-5.56 | 200.28 | NaN | NAN | NAN
Na2SO4 + NaCl + KCl + H2O | eutectic | 4 | 234 | NaN | NAN | NAN
Tetrahidrofurano (THF) | eutectic | 5 | 280 | NaN | NAN | NAN
Pentadecane + heneicosane | eutectic | 6.23-7.21 | 128.25 | NaN | NAN | NAN
Pentadecane + docosane | eutectic | 7.6-8.99 | 214.83 | NaN | NAN | NAN
Pentadecane + octadecane | eutectic | 8.5-9.0 | 271.93 | NaN | NAN | NAN
Na2SO4 + NaCl + NH4Cl + H2O | eutectic | 11 | NaN. | NaN | NAN | NAN
C6H5C6H5 + (C6H5)2O | eutectic | 12 | 97.9 | NaN | NAN | NAN
Triethylolethane+water+urea | eutectic | 13.4 | 160 | NaN | NAN | NAN
CaCl2 . 6H2O + CaBr2 . 6H2O | eutectic | 14.7 | 140 | NaN | NAN | NAN
Na2SO4 + NaCl + H2O | eutectic | 18 | NaN. | NaN | NAN | NAN
Capric + lauric acid | eutectic | 19.1 | 132 | NaN | NAN | NAN
Capric + lauric acid | eutectic | 19.1-20.4 | 147 | NaN | NAN | NAN
Capric + lauric acid | eutectic | 21 | 143 | NaN | NAN | NAN
Capric + myrstic | eutectic | 21.4 | 152 | NaN | NAN | NAN
Capric + palmitate | eutectic | 22.1 | 153 | NaN | NAN | NAN
Na2S4 + MgSO4 + H2O | eutectic | 24 | NaN. | NaN | NAN | NAN
C14H28O2 + C10H20O2 | eutectic | 24 | 147.7 | NaN | NAN | NAN
CaCl2 . 6H2O + MgCl2 . 6H2O | eutectic | 25 | 95 | NaN | NAN | NAN
CaCl2 . 6H2O + Nucleat + MgCl2 . 6H2O | eutectic | 25 | 127 | NaN | NAN | NAN
CaCl2 + NaCl + KCl + H2O | eutectic | 26.8 | 188 | NaN | NAN | NAN
Capric + stearate | eutectic | 26.8 | 160 | NaN | NAN | NAN
CH3CONH2 + NH2CONH2 | eutectic | 27 | 163 | NaN | NAN | NAN
Triethylolethane + urea | eutectic | 29.8 | 218 | NaN | NAN | NAN
Ca(NO3)4H2O + Mg(NO3)3 . 6H2O | eutectic | 30 | 136 | NaN | NAN | NAN
CH3COONa . 3H2O + NH2CONH2 | eutectic | 30 | 200.5 | NaN | NAN | NAN
Lauric + palmitic acid | eutectic | 35.2 | 166.3 | NaN | NAN | NAN
NH2CONH2 + NH4NO3 | eutectic | 46 | 95 | NaN | NAN | NAN
Mg(NO3)3 . 6H2O + NH4NO3 | eutectic | 52 | 125.5 | NaN | NAN | NAN
Mg(NO3)3 . 6H2O + MgCl2 . 6H2O | eutectic | 59 | 132.2 | NaN | NAN | NAN
Mg(NO3)3 . 6H2O + MgCl2 . 6H2O | eutectic | 59.1 | 144 | NaN | NAN | NAN
Mg(NO3)3 . 6H2O + Al(NO3)2 . 9H2O | eutectic | 61 | 148 | NaN | NAN | NAN
CH3CONH2 + C17H35COOH | eutectic | 65 | 218 | NaN | NAN | NAN
Mg(NO3)2 . 6H2O + MgBr2 . 6H2O | eutectic | 66 | 168 | NaN | NAN | NAN
Napthalene + benzoic acid | eutectic | 67 | 123.4 | NaN | NAN | NAN
AlCl3 + NaCl + ZrCl2 | eutectic | 68 | 234 | NaN | NAN | NAN
AlCl3 + NaCl + KCl | eutectic | 70 | 209 | NaN | NAN | NAN
NH2CONH2 + NH4Br | eutectic | 76 | 151 | NaN | NAN | NAN
LiNO3 + NH4NO3 + NaNO3 | eutectic | 80.5 | 113 | NaN | NAN | NAN
LiNO3 + NH4NO3 + KNO3 | eutectic | 81.5 | 116 | NaN | NAN | NAN
LiNO3 + NH4NO3 + NH4Cl | eutectic | 81.6 | 108 | NaN | NAN | NAN
AlCl3 + NaCl + KCl | eutectic | 93 | 213 | NaN | NAN | NAN
AlCl3 + NaCl | eutectic | 93 | 201 | NaN | NAN | NAN
NaNO2+NaNO3 + KNO3 | eutectic | 142 | NaN. | NaN | NAN | NAN
Mercury | Metallic | -38.87 | 11.4 | 0.139 | 13546 | NAN
Cesium | Metallic | 28.65 | 16.4 | 0.236 | 1796 | NAN
Gallium-gallium antimony | Metallic | 29.8 | NaN | NaN | NaN | NAN
Gallium | Metallic | 30 | 80.3 | 0.37 | 5907 | NAN
Rubidium | Metallic | 38.85 | 25.74 | 0.363 | 1470 | NAN
Bismuth-lead-indium-tin-cadmium (Bi44.7Pb22.6In19.1Sn8.3Cd5.3) | Metallic | 47 | 36.8 | 0.197 | 9160 | NAN
Bismuth-indium-lead-tin (Bi49In21Pb18Sn12) | Metallic | 58 | 28.9 | 0.201 | 9010 | NAN
Cerrolow | Metallic | 58 | 90.9 | NaN | NaN | NAN
Bismuth-cadmium-indium | Metallic | 61 | 25 | NaN | NaN | NAN
Potassium | Metallic | 63.2 | 59.59 | 0.78 | 664 | NAN
Cerrobend | Metallic | 70 | 32.6 | NaN | NaN | NAN
Bismuth-lead-tin-cadmium (Bi50Pb26.7Sn13.3Cd10) | Metallic | 70 | 39.8 | 0.184 | 9580 | NAN
Bismuth-lead-indium | Metallic | 70 | 29 | NaN | NaN | NAN
Bismuth-indium | Metallic | 72 | 25 | NaN | NaN | NAN
Bismuth-lead-tin (Bi52Pb30Sn18) | Metallic | 96 | 34.7 | 0.167 | 9600 | NAN
Bismuth-lead-tin | Metallic | 96 | NaN | NaN | NaN | NAN
Sodium | Metallic | 97.8 | NaN | NaN | NaN | NAN
Bi-Pb | Metallic | 125 | NaN | NaN | NaN | NAN
Bismuth-tin (Bi58Sn42) | Metallic | 138 | 44.8 | 0.201 | 8560 | NAN
Indium | Metallic | 156.8 | 28.59 | 0.23 | 7030 | NAN
Lithium | Metallic | 186 | 433.78 | 4.389 | 515 | NAN
Tin-zinc (Sn91Zn9) | Metallic | 199 | 32.5 | 0.272 | 7270 | NAN
Tin | Metallic | 232 | 60.5 | 0.221 | 730 | NAN
Bismuth | Metallic | 271.4 | 53.3 | 0.122 | 979 | NAN
n-Dodecane | organic | -12 | 216 | NaN | 750 | NAN
n-Tridecane | organic | -6 | NaN | NaN | 756 | NAN
n-Tetradecane | organic | 4.5-5.6 | 231 | NaN | 771 | NAN
n-Pentadecane | organic | 10 | 207 | NaN | 768 | NAN
n-Hexadecane | organic | 18.2 | 238 | NaN | 774 | NAN
n-Heptadecane | organic | 22 | 215 | NaN | 778 | NAN
n-Octadecane | organic | 28.2 | 245 | 2.14(s), 2.66(l) | 814(s),775(l) | NAN
n-Nonadecane | organic | 31.9 | 222 | NaN | 912(s),769(l) | NAN
n-Eicosane | organic | 37 | 247 | NaN | NaN | NAN
n-Heneicosane | organic | 41 | 215 | NaN | NaN | NAN
n-Docosane | organic | 44 | 249 | NaN | NaN | NAN
n-Tricosane | organic | 47 | 234 | NaN | NaN | NAN
n-Tetracosane | organic | 51 | 255 | NaN | NaN | NAN
n-Pentacosane | organic | 54 | 238 | NaN | NaN | NAN
n-Hexacosane | organic | 56 | 257 | NaN | 770 | NAN
n-Heptacosane | organic | 59 | 236 | NaN | 773 | NAN
n-Octacosane | organic | 61 | 255 | NaN | 910(s),765(l) | NAN
n-Nonacosane | organic | 64 | 240 | NaN | NaN | NAN
n-Triacontane | organic | 65 | 252 | NaN | NaN | NAN
n-Hentriacontane | organic | 68 | 242 | NaN | 930(s),830(l) | NAN
n-Dotricontane | organic | 70 | 170 | NaN | NaN | NAN
n-Tritricontane | organic | 71 | 189 | NaN | NaN | NAN
n-Tetratriacontane | organic | 75.9 | 269 | NaN | 772.8(s) | NAN
Triethylene glycol | organic | -7 | 247 | NaN | -12001 | NAN
N-Tetradecane | organic | 5.5 | 226 | NaN | NaN | NAN
Formic acid | organic | 7.8 | 247 | NaN | 1226.7 | NAN
Dimethyl adipate [13] | organic | 9.7 | 164.6 | NaN | 1062 | NAN
Propyl palmiate | organic | 10 | 186 | NaN | NaN | NAN
Tetrabutyl ammoniumbromide (type A-type B) | organic | 10–12 | 193–199 | NaN | NaN | NAN
Isopropyl palmiate | organic | 11 | NaN | NaN | 863 | NAN
Oleic acid | organic | 13.5–16.3 | NaN | NaN | NaN | NAN
Isopropyl stearate | organic | 14–19 | 140–142 | NaN | NaN | NAN
Caprylic acid | organic | 16.3 | 148 | NaN | 901 | NAN
Dimethyl sulfoxide | organic | 16.5 | 85.7 | NaN | -10091 | NAN
Acetic acid | organic | 16.7 | 187–273 | NaN | 1050 | NAN
Glycerin | organic | 17.9 | 198.7 | NaN | 1260 | NAN
Butyl stearate | organic | 19 | 140 | NaN | NaN | NAN
Propyl palmitate | organic | 19 | 186 | NaN | NaN | NAN
Polyethylene glycol 600 | organic | 20–25 | 146 | NaN | 1100 | NAN
Lithium chloride ethanolate | organic | 21 | 188 | NaN | NaN | NAN
Dimethyl sabacate | organic | 21 | 120–135 | NaN | NaN | NAN
Octadecyl 3-mencaptopropylate | organic | 21 | 143 | NaN | NaN | NAN
D-Lattic acid | organic | 26 | 184 | NaN | 1249 | NAN
Vinyl stearate | organic | 27–29 | 122 | NaN | NaN | NAN
Acid Methyl pentacosane | organic | 29 | 197 | NaN | NaN | NAN
Methyl palmitate | organic | 29 | 205 | NaN | NaN | NAN
Capric acid | organic | 32 | 152.7 | NaN | 878 | NAN
Erucic acid | organic | 33 | NaN | NaN | 853 | ----
Trimyristin | organic | 33–57 | 201–213 | NaN | 862 | ----
Polyethelene glycol 900 (PEG900) | organic | 34 | 150.5 | 2.26 | 1100(l), 1200 (s) | ----
Camphenilone | organic | 39 | 205 | NaN | NaN | ----
Caprilone | organic | 40 | 260 | NaN | NaN | ----
Docasyl bromide | organic | 40 | 201 | NaN | NaN | ----
n-Henicosane | organic | 40.5 | 161 | NaN | NaN | ----
Phenol | organic | 41 | 120 | NaN | NaN | ----
Heptadecanone | organic | 41 | 201 | NaN | NaN | ----
1-Cyclohexylooctadecane | organic | 41 | 218 | NaN | NaN | ----
4-Heptadacanone | organic | 41 | 197 | NaN | NaN | ----
Stearic acid | organic | 41–43 | 211.6 | 2.27(l) 1.76(s) | 862(l) 1007(s) | ----
Methyl-12-hydroxy-stearate | organic | 42–43 | 120–126 | NaN | NaN | ----
Lauric acid | organic | 42–44 | 178 | 2.27(l) 1.76(s) | 1007(s),862(l) | ----
n-Lauric acid | organic | 43 | 183 | NaN | NaN | ----
p-Joluidine | organic | 43.3 | 167 | NaN | NaN | ----
Cyanamide | organic | 44 | 209 | NaN | 1080 | ----
N-Docosane | organic | 44.5 | 157 | NaN | NaN | ----
Methyl eicosanate | organic | 45 | 230 | NaN | 851 | ----
Elaidic acid | organic | 47 | 218 | NaN | 851 | ----
n-Tricosane | organic | 47.6 | 130 | NaN | NaN | ----
Pelargonic acid | organic | 48 | NaN | NaN | NaN | ----
3-Heptadecanone | organic | 48 | 218 | NaN | NaN | ----
2-Heptadecanone | organic | 48 | 218 | NaN | NaN | ----
Hydrocinnamic acid | organic | 48 | 118 | NaN | NaN | ----
Cetyl alcohol | organic | 49.3 | 141 | NaN | NaN | ----
Camphene | organic | 50 | 238 | NaN | 842 | ----
a-Nepthylamine | organic | 50 | 93 | NaN | NaN | ----
O-Nitroaniline | organic | 50 | 93 | NaN | NaN | ----
9-Heptadecanone | organic | 51 | 213 | NaN | NaN | ----
Thymol | organic | 51.5 | 115 | NaN | NaN | ----
Methyl behenate | organic | 52 | 234 | NaN | NaN | ----
Myristic acid | organic | 52.2–58 | 182.6–199 | NaN | 862.2 | ----
Pentadecanoic acid | organic | 52.5 | 178 | NaN | NaN | ----
Diphenyl amine | organic | 52.9 | 107 | NaN | NaN | ----
P-Dichlorobenzene | organic | 53.1 | 121 | NaN | NaN | ----
N-Pentacosane | organic | 53.7 | 164 | NaN | NaN | ----
Oxolate | organic | 54.3 | 178 | NaN | NaN | ----
Tristearin | organic | 54.5 | 191 | NaN | NaN | ----
Hypophosphoric acid | organic | 55 | 213 | NaN | NaN | ----
O-Xylene dichloride | organic | 55 | 121 | NaN | NaN | ----
Palmatic acid | organic | 55 | 163 | NaN | NaN | ----
β Chloroacetic acid | organic | 56 | 147 | NaN | NaN | ----
Chloroacetic acid | organic | 56 | 130 | NaN | 1580 | ----
N-Hexacosane | organic | 56.3 | 255 | NaN | NaN | ----
Nitro naphthalene | organic | 56.7 | 103 | NaN | NaN | ----
Palmitic acid | organic | 57.8–61.8 | 185.4 | NaN | 850(l), 989 (s) | ----
Heptaudecanoic acid | organic | 60.6 | 189 | NaN | NaN | ----
a-Chloroacetic acid | organic | 61.2 | 130 | NaN | NaN | ----
n-Octacosane | organic | 61.4 | 134 | NaN | NaN | ----
Bee wax | organic | 61.8 | 177 | NaN | 950 | ----
Glycolic acid | organic | 63 | 109 | NaN | NaN | ----
P-Bromophenol | organic | 63.5 | 86 | NaN | NaN | ----
Azobenzene | organic | 67.1 | 121 | NaN | NaN | ----
Acrylic acid | organic | 68 | 115 | NaN | NaN | ----
Dintro toluene (2,4) | organic | 70 | 111 | NaN | NaN | ----
Oxazoline wax-TS 970 | organic | 74 | NaN | NaN | NaN | ----
Arachic acid | organic | 76.5 | NaN | NaN | NaN | ----
Phenylacetic acid | organic | 76.7 | 102 | NaN | NaN | ----
Thiosinamine | organic | 77 | 140 | NaN | NaN | ----
Bromcamphor | organic | 77 | 174 | NaN | 1449 | ----
Benzylamine | organic | 78 | 174 | NaN | NaN | ----
Durene | organic | 79.3 | 156 | NaN | 838 | ----
Acetamide | organic | 81 | 241 | NaN | 1159 | ----
Methyl brombrenzoate | organic | 81 | 126 | NaN | NaN | ----
Alpha napthol | Organic | 96 | 163 | NaN | 1095 | ----
Glutaric acid | Organic | 97.5 | 156 | NaN | 1429 | ----
p-Xylene dichloride | Organic | 100 | 138.7 | NaN | NaN | ----
Methyl fumarate | Organic | 102 | 242 | NaN | 1045 | ----
Catechol | Organic | 104.3 | 207 | NaN | 1370 | ----
Quinone | Organic | 115 | 171 | NaN | 1318 | ----
Erythritol | Organic | 117.7 | 339.8 | 2.61(l), 2.25(s) | 1300(l), 1480 (s) | ----
Valporic acid | Organic | 120 | NaN | NaN | NaN | ----
Benzoic acid | Organic | 121.7 | 142.8 | NaN | 1266 | ----
Stibene | Organic | 124 | 167 | NaN | 1164 | ----
Benzamide | Organic | 127.2 | 169.4 | NaN | 1341 | ----
Phenacetin | Organic | 137 | 136.7 | NaN | NaN | ----
Acetyl-p-toluidene | Organic | 146 | 180 | NaN | NaN | ----
Phenylhdrazone benzaldehyde | Organic | 155 | 134.8 | NaN | 1443 | ----
Salicylic acid | Organic | 159 | 199 | NaN | NaN | ----
Benzanilide | Organic | 161 | 162 | NaN | NaN | ----
O-Mannitol | Organic | 166 | 294 | NaN | 1489 | ----
Hydroquinone | organic | 172.4 | 258 | NaN | 1358 | ----
p-Aminobenzoic acid | Organic | 187 | 153 | NaN | NaN | ----
Lithium chlorate trihydrate | salt Hydrate | 8 | NaN | 253 | 1720(s), 1530(l) | NAN
Zinc chloride trihydrate | salt Hydrate | 10 | NaN | NaN | NaN | NAN
Ammonium chloride Sodium sulphate decahydrate | salt Hydrate | 11 | NaN | 163 | NaN | NAN
Dipotassium hydrogen phosphate hexahydrate | salt Hydrate | 14 | NaN | 109 | NaN | NAN
Sodium chloride Sodium sulphate decahydrate | salt Hydrate | 18 | NaN | 286 | NaN | NAN
Potassium fluoride tetrahydrate | salt Hydrate | 18 | NaN | 330 | NaN | NAN
Dipotassium hydrogen phosphate tetrahydrate | salt Hydrate | 18.5 | 1.84(s), 2.39(l) | 231 | 1447(l), 1480(s) | NAN
Iron bromide hexahydrate | salt Hydrate | 21 | NaN | 105 | NaN | NAN
Manganese nitrate hexahydrate | salt Hydrate | 25.5 | NaN | 125.9-148 | 1738(s), 1728(l) | NAN
Lithium metaborate octahydrate | salt Hydrate | 25.7 | NaN | 289 | NaN | NAN
Calcium chloride hexahydrate | salt Hydrate | 29-30 | NaN | 170-192 | 1802(s), 1562(l) | NAN
Calcium chloride dodecahydrate | salt Hydrate | 29.8 | 1.4(s), 2.2(l) | 174 | 1710(s),1530(s) | NAN
Lithium nitrate trihydrate | salt Hydrate | 30 | NaN | 189-296 | NaN | NAN
Lithium nitrate dihydrate | salt Hydrate | 30 | NaN | 296 | NaN | NAN
Sodium sulphate decahydrate | salt Hydrate | 32 | 2 | 251-254 | 1485(s) | NAN
Sodium carbonate decahydrate | salt Hydrate | 32 | 1.92(s), 3.26(l) | 267 | 830 | NAN
Iron potassium alum | salt Hydrate | 33 | NaN | 173 | NaN | NAN
Calcium bromide hexahydrate | salt Hydrate | 34 | NaN | 115-138 | 2194(s), 1956(l) | NAN
Lithium bromide dihydrate | salt Hydrate | 34 | NaN | 124 | NaN | NAN
Dipotassium hydrogen phosphate dodecahydrate | salt Hydrate | 35-40 | NaN | 256-281 | 1522 | NAN
Zinc nitrate hexahydrate | salt Hydrate | 36 | NaN | 134-147 | 1937(s), 1828(l) | NAN
Manganese nitrate tetrahydrate | salt Hydrate | 37 | NaN | 115 | NaN | NAN
Iron chloride hexahydrate | salt Hydrate | 37 | NaN | 223 | NaN | NAN
Calcium chloride tetrahydrate | salt Hydrate | 39 | NaN | 158 | NaN | NAN
Copper sulphate heptahydrate | salt Hydrate | 40.7 | NaN | 171 | NaN | ----
Potassium fluoride dihydrate | salt Hydrate | 42 | NaN | 162-266 | NaN | ----
Magnesium iodide octahydrate | salt Hydrate | 42 | NaN | 133 | NaN | ----
Calcium iodide hexahydrate | salt Hydrate | 42 | NaN | 162 | NaN | ----
Calcium nitrate tetrahydrate | salt Hydrate | 43-47 | NaN | 106-140 | NaN | ----
Zinc nitrate tetrahydrate | salt Hydrate | 45 | NaN | 110 | NaN | ----
Tripotassium phosphate tribasic heptahydrate | salt Hydrate | 45 | NaN | 145 | NaN | ----
Dipotassium hydrogen phosphate heptahydrate | salt Hydrate | 45 | NaN | 145 | NaN | ----
Iron nitrate nonahydrate | salt Hydrate | 47 | NaN | 155-190 | NaN | ----
Magnesium nitrate tetrahydrate | salt Hydrate | 47 | NaN | 142 | NaN | ----
Sodium sulphite pentahydrate | salt Hydrate | 48 | NaN | 168 | NaN | ----
Sodium sulphite tetrahydrate | salt Hydrate | 48 | NaN | 168 | NaN | ----
Dipotassium hydrogen phosphate heptahydrate | salt Hydrate | 48 | NaN | 135-170 | NaN | ----
Sodium thiosulfate pentahydrate | salt Hydrate | 48 | NaN | 209 | 1600 | ----
Dipotassium hydrogen phosphate trihydrate | salt Hydrate | 48 | NaN | 99 | NaN | ----
Magnesium sulphate heptahydrate | salt Hydrate | 48.5 | NaN | 202 | NaN | ----
Calcium nitrate trihydrate | salt Hydrate | 51 | NaN | 104 | NaN | ----
Sodium nitrate hexahydrate | salt Hydrate | 53 | NaN | 158 | NaN | ----
Zinc nitrate dihydrate | salt Hydrate | 55 | NaN | 68 | NaN | ----
Iron chloride dihydrate | salt Hydrate | 56 | NaN | 90 | NaN | ----
Cobaltous nitrate hexahydrate | salt Hydrate | 57 | NaN | 115 | NaN | ----
Nick nitrate hexahydrate | salt Hydrate | 57 | NaN | 169 | NaN | ----
Manganese chloride tetrahydrate | salt Hydrate | 58 | NaN | 151 | NaN | ----
Sodium acetate trihydrate | salt Hydrate | 58 | NaN | 270-290 | 1450 | ----
Lithium acetate dihydrate | salt Hydrate | 58 | NaN | 251-377 | NaN | ----
Magnesium chloride tetrahydrate | salt Hydrate | 58 | NaN | 178 | NaN | ----
Sodium hydroxide monohydrate | salt Hydrate | 58 | NaN | 272 | NaN | ----
Cadmium nitrate tetrahydrate | salt Hydrate | 59 | NaN | 98 | NaN | ----
Cadmium nitrate monohydrate | salt Hydrate | 59.5 | NaN | 107 | NaN | ----
Iron nitrate hexahydrate | salt Hydrate | 60.5 | NaN | 126 | NaN | ----
Sodium aluminium sulphate dodecahydrate | salt Hydrate | 61 | NaN | 181 | NaN | ----
Sodium aluminium sulphate decahydrate | salt Hydrate | 61 | NaN | 181 | NaN | ----
Ferrous sulphate heptahydrate | salt Hydrate | 64 | NaN | 200 | NaN | ----
Sodium phosphate dodecahydrate | salt Hydrate | 65 | NaN | 190 | NaN | ----
Sodium borate decahydrate | salt Hydrate | 68 | NaN | NaN | NaN | ----
Lithium ethanoate dihydrate | salt Hydrate | 70 | NaN | 150-251 | NaN | ----
Sodium polyphosphate decahydrate | salt Hydrate | 70 | NaN | 186-230 | NaN | ----
Aluminium nitrate nonahydrate | salt Hydrate | 72 | NaN | 155-176 | NaN | ----
Barium hydroxide octahydrate | salt Hydrate | 78 | NaN | 265-280 | 2070(s), 1937(l) | ----
Aluminium sulphate 18-hydrate | salt Hydrate | 88 | NaN | 218 | NaN | ----
Strontium hydroxide octahydrate | salt Hydrate | 89 | NaN | 370 | NaN | ----
Magnesium nitrate hexahydrate | salt Hydrate | 89.9 | NaN | 167 | 1550(l), 1636(s) | ----
Aluminium potassium sulphate dodecahydrate | salt Hydrate | 91 | NaN | 184 | NaN | ----
Ammonium alum | salt Hydrate | 95 | NaN | 269 | NaN | ----
Lithium chloride monohydrate | salt Hydrate | 99 | NaN | 212 | NaN | ----
Calcium bromide tetrahydrate | salt Hydrate | 110 | NaN | NaN | NaN | ----
Aluminium sulphate 16-hydrate | salt Hydrate | 112 | NaN | NaN | NaN | ----
Magnesium chloride hexahydrate | salt Hydrate | 117 | 2.61(l), 2.25(s) | 167 | 1450(l), 1570(s) | ----
S8 | salt Hydrate | 8 | 130 | 1.9 | 1475 | ----
S10 | salt Hydrate | 10 | 170 | 1.9 | 1470 | ----
S13 | salt Hydrate | 13 | 150 | 1.9 | 1515 | ----
S15 | salt Hydrate | 15 | 180 | 1.9 | 1510 | ----
S17 | salt Hydrate | 17 | 155 | 1.9 | 1525 | ----
S18 | salt Hydrate | 18 | 145 | 1.9 | 1520 | ----
S19 | salt Hydrate | 19 | 175 | 1.9 | 1520 | ----
S20 | salt Hydrate | 20 | 195 | 2.2 | 1530 | ----
S21 | salt Hydrate | 21 | 220 | 2.2 | 1530 | ----
S22 | salt Hydrate | 22 | 215 | 2.2 | 1530 | ----
S23 | salt Hydrate | 23 | 200 | 2.2 | 1530 | ----
S24 | salt Hydrate | 24 | 180 | 2.2 | 1530 | ----
S25 | salt Hydrate | 25 | 175 | 2.2 | 1530 | ----
S27 | salt Hydrate | 27 | 185 | 2.2 | 1530 | ----
S32 | salt Hydrate | 32 | 220 | 1.9 | 1460 | ----
S34 | salt Hydrate | 34 | 140 | 2.1 | 2100 | ----
S46 | salt Hydrate | 46 | 110 | 2.2 | 1610 | ----
S47 | salt Hydrate | 47 | 110 | 2.25 | 1610 | ----
S48 | salt Hydrate | 48 | 110 | 2.35 | 1565 | ----
S49 | salt Hydrate | 49 | 110 | 2.38 | 1560 | ----
S50 | salt Hydrate | 50 | 110 | 2.41 | 1545 | ----
S51 | salt Hydrate | 51 | 110 | 2.45 | 1515 | ----
S52 | salt Hydrate | 52 | 115 | 2.45 | 1512 | ----
S53 | salt Hydrate | 53 | 115 | 2.5 | 1510 | ----
S54 | salt Hydrate | 54 | 120 | 2.5 | 1510 | ----
S55 | salt Hydrate | 55 | 120 | 2.5 | 1508 | ----
S56 | salt Hydrate | 56 | 130 | 2.5 | 1505 | ----
S57 | salt Hydrate | 57 | 135 | 2.5 | 1505 | ----
S58 | salt Hydrate | 58 | 145 | 2.55 | 1505 | ----
S70 | salt Hydrate | 70 | 100 | 2.1 | 1680 | ----
S72 | salt Hydrate | 72 | 155 | 2.13 | 1666 | ----
S83 | salt Hydrate | 83 | 100 | 2.31 | 1600 | ----
S89 | salt Hydrate | 89 | 145 | 2.48 | 1550 | ----
S117 | salt Hydrate | 117 | 125 | 2.61 | 1450 | ----
Water | Inorganic | ---- | 333 | NAN | NAN | ----
Phosphorus oxychloride | Inorganic | 1 | 85 | NAN | NAN | ----
Deuterium oxide | Inorganic | 3.7 | 318 | NAN | NAN | ----
Antimony chloride | Inorganic | 4 | 33 | NAN | NAN | ----
Sulphuric acid | Inorganic | 10.4 | 100 | NAN | NAN | ----
Iodine chloride (β) | Inorganic | 13.9 | 56 | NAN | NAN | ----
Molybdenum fluoride | Inorganic | 17 | 50 | NAN | NAN | ----
Sulphur trioxide (α) | Inorganic | 17 | 108 | NAN | NAN | ----
Iodine chloride (α) | Inorganic | 17.2 | 69 | NAN | NAN | ----
Tetraphosphorus hexaoxide | Inorganic | 23.7 | 64 | NAN | NAN | ----
Phosphoric acid | Inorganic | 26 | 147 | NAN | NAN | ----
Arsenic bromide | Inorganic | 30 | 38 | NAN | NAN | ----
Tin bromide | Inorganic | 30 | 28 | NAN | NAN | ----
Boron iodide | Inorganic | 31.8 | 10 | NAN | NAN | ----
Sulphur trioxide (β) | Inorganic | 32.3 | 151 | NAN | NAN | ----
Titanium bromide | Inorganic | 38.2 | 23 | NAN | NAN | ----
Hypophosphoric acid | Inorganic | 55 | 213 | NAN | NAN | ----
Sulphur trioxide (γ) | Inorganic | 62.1 | 331 | NAN | NAN | ----
Antimony trichloride | Inorganic | 73.4 | 25 | NAN | NAN | ----
Sodium nitrate | Inorganic | 307 | 199 | NAN | NAN | ----
Potassium nitrate | Inorganic | 380 | 266 | NAN | NAN | ----
Potassium hydroxide | Inorganic | 380 | 149 | NAN | NAN | ----
H105 | ---- | 104 | 125 | 1.5 | 1700 | ----
H115 | ---- | 114 | 100 | 1.51 | 2200 | ----
H120 | ---- | 120 | 120 | 1.51 | 2220 | ----
H160 | ---- | 162 | 105 | 1.51 | 1910 | ----
H190 | ---- | 191 | 170 | 1.51 | 2300 | ----
H220 | ---- | 220 | 100 | 1.52 | 2000 | ----
H230 | ---- | 227 | 105 | 1.52 | 1553 | ----
H250 | ---- | 250 | 280 | 1.53 | 2380 | ----
H255 | ---- | 254 | 270 | 1.53 | 2380 | ----
H280 | ---- | 282 | 160 | 1.54 | 2250 | ----
H285 | ---- | 285 | 85 | 1.54 | 2200 | ----
H290 | ---- | 292 | 150 | 1.55 | 2200 | ----
H300 | ---- | 302 | 130 | 1.55 | 1900 | ----
H305 | ---- | 305 | 150 | 1.56 | 1570 | ----
H320 | ---- | 320 | 70 | 1.5 | 2100 | ----
H325 | ---- | 327 | 80 | 1.51 | 2110 | ----
H335 | ---- | 334 | 80 | 1.51 | 2110 | ----
H355 | ---- | 353 | 230 | 1.52 | 2060 | ----
H380 | ---- | 382 | 225 | 1.53 | 2050 | ----
H395 | ---- | 395 | 215 | 1.53 | 2330 | ----
H425 | ---- | 425 | 220 | 1.54 | 2100 | ----
H430 | ---- | 430 | 125 | 1.54 | 2160 | ----
H485 | ---- | 483 | 200 | 1.55 | 2220 | ----
H500 | ---- | 500 | 300 | 1.55 | 2220 | ----
H500A | ---- | 500 | 140 | 1.56 | 2140 | ----
H525 | ---- | 525 | 155 | 1.56 | 2350 | ----
H535 | ---- | 535 | 130 | 1.57 | 2320 | ----
H610 | ---- | 610 | 410 | 1.57 | 2070 | ----
H640 | ---- | 640 | 338 | 1.58 | 2380 | ----
H650 | ---- | 652 | 300 | 1.58 | 2450 | ----
H690 | ---- | 687 | 250 | 1.59 | 2400 | ----
H695 | ---- | 695 | 280 | 1.59 | 2460 | ----
H700 | ---- | 699 | 250 | 1.6 | 2410 | ----
H705 | ---- | 706 | 250 | 1.6 | 2430 | ----
H705A | ---- | 705 | 452 | 1.6 | 2040 | ----
H725 | ---- | 725 | 602 | 1.59 | 2210 | ----
H755 | ---- | 755 | 466 | 1.59 | 2160 | ----
H845 | ---- | 845 | 276 | 1.58 | 2530 | ----
H885 | ---- | 885 | 236 | 1.58 | 2290 | ----
X25 | Solid-Solid | 25 | 110 | 1.63 | 1055 | ----
X30 | Solid-Solid | 30 | 115 | 1.65 | 1050 | ----
X40 | Solid-Solid | 40 | 150 | 1.67 | 1046 | ----
X55 | Solid-Solid | 55 | 115 | 1.62 | 1060 | ----
X70 | Solid-Solid | 70 | 160 | 1.57 | 1085 | ----
X80 | Solid-Solid | 80 | 160 | 1.52 | 1193 | ----
X90 | Solid-Solid | 90 | 170 | 1.51 | 1200 | ----
X95 | Solid-Solid | 95 | 140 | 1.51 | 1215 | ----
X120 | Solid-Solid | 120 | 185 | 1.5 | 1245 | ----
X130 | Solid-Solid | 130 | 315 | 1.47 | 1280 | ----
X165 | Solid-Solid | 165 | 225 | 1.43 | 1304 | ----
X180 | Solid-Solid | 180 | 275 | 1.4 | 1330 | ----
A2 | ---- | 2 | 230 | 2.2 | 765 | ----
A3 | ---- | 3 | 230 | 2.2 | 765 | ----
A4 | ---- | 4 | 235 | 2.18 | 766 | ----
A5 | ---- | 5 | 170 | 2.18 | 768 | ----
A6 | ---- | 6 | 185 | 2.17 | 768 | ----
A6.5 | ---- | 6.5 | 190 | 2.18 | 770 | ----
A7 | ---- | 7 | 190 | 2.18 | 770 | ----
A8 | ---- | 8 | 180 | 2.16 | 770 | ----
A9 | ---- | 9 | 190 | 2.16 | 770 | ----
A10 | ---- | 10 | 210 | 2.16 | 770 | ----
A11 | ---- | 11 | 210 | 2.16 | 775 | ----
A12 | ---- | 12 | 215 | 2.16 | 775 | ----
A13 | ---- | 13 | 225 | 2.16 | 775 | ----
A14 | ---- | 14 | 200 | 2.16 | 775 | ----
A15 | ---- | 15 | 205 | 2.16 | 780 | ----
A16 | ---- | 16 | 225 | 2.16 | 780 | ----
A17 | ---- | 17 | 235 | 2.18 | 780 | ----
A18 | ---- | 18 | 155 | 2.18 | 765 | ----
A19 | ---- | 19 | 150 | 2.18 | 765 | ----
A20 | ---- | 20 | 160 | 2.2 | 770 | ----
A21 | ---- | 21 | 160 | 2.2 | 770 | ----
A22 | ---- | 22 | 160 | 2.2 | 785 | ----
A23 | ---- | 23 | 155 | 2.2 | 785 | ----
A24 | ---- | 24 | 155 | 2.22 | 790 | ----
A25 | ---- | 25 | 220 | 2.22 | 785 | ----
A26 | ---- | 26 | 230 | 2.22 | 790 | ----
A27 | ---- | 27 | 250 | 2.22 | 768 | ----
A28 | ---- | 28 | 265 | 2.22 | 789 | ----
A29 | ---- | 29 | 230 | 2.22 | 785 | ----
A30 | ---- | 30 | 230 | 2.22 | 790 | ----
A31 | ---- | 31 | 230 | 2.22 | 790 | ----
A32 | ---- | 32 | 120 | 2.2 | 845 | ----
A33 | ---- | 33 | 230 | 2.22 | 790 | ----
A34 | ---- | 34 | 230 | 2.22 | 790 | ----
A36 | ---- | 36 | 250 | 2.3 | 776 | ----
A39 | ---- | 39 | 135 | 2.22 | 900 | ----
A42 | ---- | 42 | 140 | 2.22 | 905 | ----
A43 | ---- | 43 | 280 | 2.37 | 780 | ----
A46 | ---- | 46 | 155 | 2.22 | 910 | ----
A48 | ---- | 48 | 230 | 2.85 | 810 | ----
A53 | ---- | 53 | 155 | 2.22 | 910 | ----
A58 | ---- | 58 | 240 | 2.85 | 820 | ----
A62 | ---- | 62 | 205 | 2.2 | 910 | ----
A70 | ---- | 70 | 225 | 2.2 | 890 | ----
A73 | ---- | 73 | 225 | 2.2 | 890 | ----
A78 | ---- | 78 | 225 | 2.2 | 890 | ----
A82 | ---- | 82 | 240 | 2.2 | 930 | ----
A95 | ---- | 95 | 260 | 2.2 | 900 | ----
A118 | ---- | 118 | 195 | 2.2 | 900 | ----
A133 | ---- | 133 | 200 | 2.2 | 880 | ----
A144 | ---- | 144 | 115 | 2.2 | 880 | ----
A155 | ---- | 155 | 102 | 2.2 | 880 | ----
A164 | ---- | 164 | 305 | 2.42 | 1500 | ----